## Sheet1
@ Vds=1.2V
HfO2 % | SiO2 % | VTh | SS | DIBL | ID_th | Ion/Ioff | Leakage Id | Max Id | Imax/Idleakage
100 | 0 | 1.0266 | 162.2 | 0 | 1e-07 | 10000000000000000 | 9.23e-24 | 3.364e-06 | 3.642e+17
75 | 25 | 0.9915 | 245.4 | 0 | 1e-07 | 1000000000000000 | 2.362e-23 | 2.69e-06 | 1.13e+17
50 | 50 | 0.963 | 239.2 | 0 | 1e-07 | 100000000000000 | 4.46e-22 | 3.679e-06 | 8246000000000000
25 | 75 | 0.937 | 290 | 0 | 1e-07 | 100000000000000 | 4.41e-22 | 3.54e-06 | 8560000000000000
0 | 100 | 0.9064 | 372 | 0 | 1e-07 | 10000000000000 | 1.09e-21 | 3.757e-06 | 3440000000000000 | Effects of SiO2 concentration

## FinFET_v9_Makale.in
@ Vds=1.2V
HfO2 (nm) | SiO2 (nm) | HfO2 % | SiO2 % | Vth (V) | SS (mV/dec) | DIBL (mV/V) | Id_00 | ID_th | Ion/Ioff | Leakage Id (A) | Max Id (A) | Imax/Idleakage
2 | 0 | 100 | 0 | 0.9581 | 59.8 | 25.91 | 1e-21 | 1e-07 | 100000000000000 | 2.4e-22 | 8.91e-06 | 37000000000000000
1.5 | 0.5 | 75 | 25 | 0.8854 | 59.6 | 21.57 | 1e-20 | 1e-07 | 10000000000000 | 4.6416e-22 | 9.15e-06 | 19718000000000000
1 | 1 | 50 | 50 | 0.805 | 61.1 | 30 | 1e-19 | 1e-07 | 1000000000000 | 4.267e-20 | 1.51e-05 | 353800000000000
0.5 | 1.5 | 25 | 75 | 0.734 | 62.5 | 37.91 | 1e-17 | 1e-07 | 10000000000 | 1.017e-18 | 7.675e-06 | 7546000000000
0 | 2 | 0 | 100 | 0.662 | 63.8 | 45.04 | 1e-16 | 1e-07 | 1000000000 | 3.33e-18 | 1.09e-05 | 3290000000000 | Effects of HfO2-SiO2 thickness

## FinFET_v9_Makale_Try_La2O3.in
@ Vds=1.2V
| material | kappa | thickness (nm) | Vth (V) | SS (mV/dec) | DIBL (mV/V) | Id_00 | ID_th | Ion/Ioff | Leakage Id (A) | Max Id (A) | Imax/Idleakage | Effects of 6 dielectrics
| SiO2 | 3.9 | 2 | 0.662 | 63.8 | 45.04 | 1e-16 | 1e-07 | 1000000000 | 3.33e-18 | 1.09e-05 | 3290000000000
| SiN | 7.5 | 2 | 0.8318 | 61.1 | 36.26 | 1e-19 | 1e-07 | 1000000000000 | 2.355e-20 | 9.447e-06 | 401000000000000
| Sapphire | 12 | 2 | 0.9059 | 59.7 | 19.48 | 1e-21 | 1e-07 | 100000000000000 | 3.842e-22 | 8.1652e-06 | 21250000000000000
| HfO2 | 22 | 2 | 0.9581 | 59.8 | 25.91 | 1e-21 | 1e-07 | 100000000000000 | 2.4e-22 | 8.91e-06 | 37000000000000000
| La2O3 | 27 | 2 | 0.9755 | 59.7 | 22.17 | 1e-21 | 1e-07 | 100000000000000 | 1.506e-22 | 1.005e-05 | 66700000000000000
| TiO2 | 80 | 2 | 1.0108 | 59.6 | 21.3 | 1e-23 | 1e-07 | 10000000000000000 | 3.697e-24 | 8.12e-06 | 2.1967e+18
| FGM |  | 2 | 0.8336 | 60.3 | 35.65 | 1e-19 | 1e-07 | 1000000000000 | 2.558e-20 | 9.4e-06 | 367600000000000
SOI | FGM |  | 2 | 0.8426 | 60.4 | 37.91 | 1e-19 | 1e-07 | 1000000000000 | 2.29e-20 | 8.23e-06 | 369000000000000

## FinFET_v9_Makale_Try_SOI.in
[5 empty] | SiO2 | Sapphire | TiO2 (nm) | @ Vds=1.2V
| material | kappa | equivalent kappa | Total thickness (nm) | SiO2 (nm) | Sapphire (nm) | TiO2 (nm) | Vth (V) | SS (mV/dec) | DIBL (mV/V) | Id_00 | ID_th | Ion/Ioff | Leakage Id (A) | Max Id (A) | Imax/Idleakage
| SiO2 | 3.9 |  | 2 |  |  |  | 0.662 | 63.8 | 45.04 | 1e-16 | 1e-07 | 1000000000 | 3.33e-18 | 1.09e-05 | 3290000000000 |  | 1 | 1 | 1
| SiN | 7.5 |  | 2 |  |  |  | 0.8318 | 61.1 | 36.26 | 1e-19 | 1e-07 | 1000000000000 | 2.355e-20 | 9.447e-06 | 401000000000000 |  | 2 | 1 | 1
Sapphire | HfSiO4 | 12 |  | 2 |  |  |  | 0.9059 | 59.7 | 19.48 | 1e-21 | 1e-07 | 100000000000000 | 3.842e-22 | 8.1652e-06 | 21250000000000000 |  | 3 | 1 | 1
| HfO2 | 22 |  | 2 |  |  |  | 0.9581 | 59.8 | 25.91 | 1e-21 | 1e-07 | 100000000000000 | 2.4e-22 | 8.91e-06 | 37000000000000000 |  | 1 | 1 | 1
| La2O3 | 27 |  | 2 |  |  |  | 0.9755 | 59.7 | 22.17 | 1e-21 | 1e-07 | 100000000000000 | 1.506e-22 | 1.005e-05 | 66700000000000000 |  | 1 | 2 | 1
| TiO2 | 80 |  | 2 |  |  |  | 1.0108 | 59.6 | 21.3 | 1e-23 | 1e-07 | 10000000000000000 | 3.697e-24 | 8.12e-06 | 2.1967e+18 |  | 1 | 3 | 1
SOI | FGM |  |  | 2 | 1 | 0.2 | 0.8 | 0.7802 | 60.8 | 13.74 | 1e-18 | 1e-07 | 100000000000 | 4.655e-20 | 9.44e-06 | 202800000000000 |  | 1 | 1 | 1
SOI | FGM |  |  | 2 | 0.8 | 0.4 | 0.8 | 0.7802 | 60.8 | 13.74 | 1e-18 | 1e-07 | 100000000000 | 4.655e-20 | 9.44e-06 | 202800000000000 |  | 1 | 1 | 2
SOI | FGM |  |  | 2 | 0.6666667 | 0.6666667 | 0.6666667 | 0.8339 | 60.3 | 15.91 | 1e-19 | 1e-07 | 1000000000000 | 2.5e-20 | 1.29e-05 | 517000000000000 | Try_SOI.in evde | 1 | 1 | 3
SOI | FGM |  |  | 2 | 0.6666667 | 0.6666667 | 0.6666667 | 0.8682 | 60.4 | 11.3 | 1e-20 | 1e-07 | 10000000000000 | 7.1367e-22 | 1.685e-05 | 23600000000000000 | Try_SOI.in işyerinde
SOI | FGM |  |  | 2 | 0.8 | 0.8 | 0.4 | 0.8269 | 60.4 | 16.78 | 1e-19 | 1e-07 | 1000000000000 | 2.87e-20 | 1.33e-05 | 465000000000000
SOI | FGM |  |  | 2 | 0.5 | 0.5 | 1 | 0.8269 | 60.4 | 16.78 | 1e-19 | 1e-07 | 1000000000000 | 2.87e-20 | 1.33e-05 | 465000000000000
SOI | FGM |  | 31.96667 | 3 | 1 | 1 | 1 | 0.7833 | 61.3 | 13.13 | 1e-18 | 1e-07 | 100000000000 | 4.83e-20 | 4.855e-05 | 307360000000000
SOI | FGM |  | 43.3 | 3 | 1 | 0.5 | 1.5 | 0.803 | 60.5 | 10.87 | 1e-19 | 1e-07 | 1000000000000 | 4.794e-20 | 2.02e-05 | 421000000000000
SOI | FGM |  | 33.31667 | 3 | 0.5 | 1.5 | 1 | 0.8422 | 59.2 | 15.91 | 1e-19 | 1e-07 | 1000000000000 | 1.37e-20 | 1.81e-05 | 1310000000000000
SOI | FGM |  | 19.28333 | 3 | 1.5 | 1 | 0.5 | 0.7181 | 63.1 | 26.09 | 1e-17 | 1e-07 | 10000000000 | 1.569e-18 | 2.249e-05 | 14300000000000
SOI | FGM |  | 55.98333 | 3 | 0.5 | 0.5 | 2

## FinFET_v92 ve FinFET_v94.in
[6 empty] | SiO2 | Sapphire |  |  |  |  | TiO2 (nm) | @ Vds=1.2V
| SOI | material | kappa | equivalent kappa | Total thickness (nm) | SiO2 (nm) | SiN (nm) | HfSiO4 | Sapphire (nm) | HfO2 (nm) | La2O3 | TiO2 (nm) | Vth (V) w/ Single dielectric | SS (mV/dec) w/ single dielectric | DIBL w/ Single Dielectric | Id_00 | ID_th | Ion/Ioff w/ single dielectric | Leakage Id (A) w/ Single Dielectric | Max Id (A) w/ Single Dielectric | Imax/Idleakage | input file for ATLAS | # ----------- Performance Parameters -----------------
| no | SiO2 | 3.9 | 3.9 | 3 | 3 | 0 | 0 | 0 | 0 | 0 | 0 | 0.5179 | 71.3 | 57.74 | 1e-14 | 1e-07 | 10000000 | 1.505e-15 | 1.565e-05 | 10400000000 | FinFET_v92_SiO2_3nm.in |  | 1 | 1 | 1
| no | SiN | 7.5 | 7.5 | 3 | 0 | 3 | 0 | 0 | 0 | 0 | 0 | 0.748 | 64.4 | 38.61 | 1e-18 | 1e-07 | 100000000000 | 5.65e-19 | 1.28e-05 | 22600000000000 | FinFET_v92_SiN_3nm.in | Vth (at Vds = 1.2V) is 0.8869 V | 2 | 1 | 1
| no | HfSiO4 | 12 | 12 | 3 | 0 | 0 | 3 | 0 | 0 | 0 | 0 | 0.8523 | 60.4 | 31.57 | 1e-19 | 1e-07 | 1000000000000 | 1.283e-20 | 8.817e-06 | 686000000000000 | FinFET_v92_HfSiO4_3nm.in | SS_005 is 61.6 mV/dec | 3 | 1 | 1
| no | Sapphire | 12 | 12 | 3 | 0 | 0 | 0 | 3 | 0 | 0 | 0 | 0.8523 | 60.4 | 31.57 | 1e-19 | 1e-07 | 1000000000000 | 1.283e-20 | 8.817e-06 | 686000000000000 | FinFET_v92_Sapphire_3nm.in | SS_07 is 62.1 mV/dec
| no | HfO2 | 22 | 22 | 3 | 0 | 0 | 0 | 0 | 3 | 0 | 0 | 0.925 | 58.1 | 19.83 | 1e-21 | 1e-07 | 100000000000000 | 4.66e-22 | 6.1728e-06 | 13200000000000000 | FinFET_v92_HfO2_3nm.in | DIBL is 20.43 mV/V | 1 | 1 | 1
| no | La2O3 | 27 |  | 3 | 0 | 0 | 0 | 0 | 0 | 3 | 0 | 0.9421 | 57.9 | 26.35 | 1e-21 | 1e-07 | 100000000000000 | 3.39e-22 | 1.06e-05 | 31294000000000000 | FinFET_v92_La2O3_3nm.in | Id_00 is 1e-21 A | 1 | 2 | 1
| no | TiO2 | 80 |  | 3 | 0 | 0 | 0 | 0 | 0 | 0 | 3 | 1.0034 | 58.9 | 20.87 | 1e-22 | 1e-07 | 1000000000000000 | 4.86e-24 | 6.17e-06 | 1.269e+18 | FinFET_v92_TiO2_3nm.in | Id_th is 1e-07 A | 1 | 3 | 1
| yes | FGM | Sapphire | 31.96667 | 3 | 1 | 0 | 0 | 1 | 0 | 0 | 1 | 0.789 | 60.7 | 12.09 | 1e-19 | 1e-07 | 1000000000000 | 2.24e-20 | 8.17e-06 | 345000000000000 | FinFET_v94_FGM_SiO2_La2O3_TiO2.in | Ion/Ioff is 1.000000e+14 | 1 | 1 | 1
| yes | FGM | Sapphire | 43.3 | 3 | 1 | 0 | 0 | 0.5 | 0 | 0 | 1.5 | 0.8073 | 59.7 | 11.91 | 1e-19 | 1e-07 | 1000000000000 | 2.57e-20 | 5.14e-06 | 199500000000000 | FinFET_v94_FGM_SiO2_1nm_Sapphire_0.5nm_TiO2_1.5nm | leakage_current is 1.306430915e-26 A | 1 | 1 | 2
| yes | FGM | Sapphire | 19.28333 | 3 | 1.5 | 0 | 0 | 1 | 0 | 0 | 0.5 | 0.8675 | 59 | 12.35 | 1e-20 | 1e-07 | 10000000000000 | 1.01e-21 | 1.62e-05 | 16040000000000000 | FinFET_v94_FGM_SiO2_1.5nm_Sapphire_1nm_TiO2_0.5nm | max_current is 1.126382601e-05 A | 1 | 1 | 3
| yes | FGM | HfO2 | 25.63333 | 3 | 1 | 0 | 0 | 0 | 1.5 | 0 | 0.5 | 0.8807 | 59.2 | 11.91 | 1e-21 | 1e-07 | 100000000000000 | 8.35e-25 | 8.958e-06 | 1.072e+19 | FinFET_v94_FGM_SiO2_1nm_HfO2_1.5nm_TiO2_0.5nm | Imax/Ileakage is 8.621831e+20
| yes | FGM | HfO2 | 12.95 | 3 | 1.5 | 0 | 0 | 0 | 1.5 | 0 | 0 | 0.7324 | 63 | 22.78 | 1e-17 | 1e-07 | 10000000000 | 1.086e-18 | 2.12e-05 | 19500000000000 | FinFET_v94_FGM_SiO2_1,5nm_HfO2_1.5nm
| yes | FGM | HfO2 | 70.33333 | 3 | 0 | 0 | 0 | 0 | 0.5 | 0 | 2.5 | 0.991 | 57.8 | 7.39 | 1e-29 | 1e-07 | 1e+22 | 4.16e-32 | 8.71e-06 | 2.09e+26 | FinFET_v94_FGM_HfO2_0,5nm_TiO2_2.5nm
| yes | FGM | HfO2 | 9.933333 | 3 | 2 | 0 | 0 | 0 | 1 | 0 | 0 | 0.7324 | 63 | 22.78 | 1e-17 | 1e-07 | 10000000 | 1.0869e-18 | 2.12e-05 | 19500000000000 | FinFET_v94_FGM_SiO2_2nm_HfO2_1nm
| yes | FGM | HfO2 | 80 | 3 | 0 | 0 | 0 | 0 | 0 | 0 | 3 | 1.0034 | 58.9 | 20.87 | 1e-22 | 1e-07 | 1000000000000000 | 4.86e-24 | 6.17e-06 | 1.269e+18 | FinFET_v94_FGM_TiO2_3nm
REVERSED | yes | FGM | Sapphire | 40.65 | 3 | 0.5 | 0 | 0 | 1 | 0 | 0 | 1.5 | 0.8869 | 61.6 | 20.43 | 1e-21 | 1e-07 | 100000000000000 | 1.3e-26 | 1.126e-05 | 8.62e+20
| no | FGM | HfO2 | 80 | 3 | 0 | 0 |  |  |  |  | 3
| no | FGM | HfO2 | 27.96667 | 3 | 1 | 1 |  |  |  |  | 1
| no | FGM | HfO2 | 53.98333 | 3 | 0.5 | 0.5 |  |  |  |  | 2
| SOI | material | kappa | Column1 | Column2 | Column3 | Column4 | Column5 | Column6 | Column7 | Column8 | Column9 | Vth (V) w/ FGM | SS (mV/dec) w/ FGMs | DIBL /w FGM | Id_00 | ID_th | Ion/Ioff w/ FGMs | Leakage Id (A) w/ FGM | Max Id (A) w/ FGM | Imax/Idleakage | input file for ATLAS
|  |  | Dielectric | equivalent k | Total thickness (nm) | SiO2 (nm) | SiN (nm) | HfSiO4 | Sapphire (nm) | HfO2(nm) | La2O3 | TiO2 (nm)
[13 empty] | 0.5179 | 71.3 | 57.74 | 1e-14 | 1e-07 | 10000000 | 1.505e-15 | 1.565e-05 | 10400000000
| SiO2 |  | SiO2 | 3.9 | 3 | 3 | 0 | 0 | 0 | 0 | 0 | 0 | 0.7324 | 63 | 22.78 | 1e-17 | 1e-07 | 10000000 | 1.0869e-18 | 2.12e-05 | 19500000000000
| SiN | FGMs | A | 9.933333 | 3 | 2 | 0 | 0 | 0 | 1 | 0 | 0 | 0.7324 | 63 | 22.78 | 1e-17 | 1e-07 | 10000000000 | 1.086e-18 | 2.12e-05 | 19500000000000
| HfSiO4 |  | B | 12.95 | 3 | 1.5 | 0 | 0 | 0 | 1.5 | 0 | 0 | 0.8675 | 59 | 12.35 | 1e-20 | 1e-07 | 10000000000000 | 1.01e-21 | 1.62e-05 | 16040000000000000
| HfO2 |  | C | 19.28333 | 3 | 1.5 | 0 | 0 | 1 | 0 | 0 | 0.5 | 0.8807 | 59.2 | 11.91 | 1e-21 | 1e-07 | 100000000000000 | 8.35e-25 | 8.958e-06 | 1.072e+19
| La2O3 |  | D | 25.63333 | 3 | 1 | 0 | 0 | 0 | 1.5 | 0 | 0.5 | 0.789 | 60.7 | 12.09 | 1e-19 | 1e-07 | 1000000000000 | 2.24e-20 | 8.17e-06 | 345000000000000
| TiO2 |  | E | 31.96667 | 3 | 1 | 0 | 0 | 1 | 0 | 0 | 1 | 0.8073 | 59.7 | 11.91 | 1e-19 | 1e-07 | 1000000000000 | 2.57e-20 | 5.14e-06 | 199500000000000
|  |  | F | 43.3 | 3 | 1 | 0 | 0 | 0.5 | 0 | 0 | 1.5 | 0.991 | 57.8 | 7.39 | 1e-29 | 1e-07 | 1e+22 | 4.16e-32 | 8.71e-06 | 2.09e+26
|  |  | G | 70.33333 | 3 | 0 | 0 | 0 | 0 | 0.5 | 0 | 2.5 | 1.0034 | 58.9 | 20.87 | 1e-22 | 1e-07 | 1000000000000000 | 4.86e-24 | 6.17e-06 | 1.269e+18
|  |  | TiO2 | 80 | 3 | 0 | 0 | 0 | 0 | 0 | 0 | 3 | 1.0034 | 58.9 | 20.87
HfO2 - is most efficient
FGM | Total thickness (nm) | Effective Kappa | SiO2 (nm) | Sapphire (nm) | HfO2 (nm) | TiO2 (nm) | La2O3 | TiO2 (nm)
SiO2 | 3 |  | 1 | 1 | 0 | 1 | 0 | 1
A | 3 |  | 1 | 0.5 | 0 | 1.5 | 0 | 1.5
B | 3 |  | 1.5 | 1 | 0 | 0.5 | 0 | 0.5
C | 3 |  | 1 | 0 | 1.5 | 0.5 | 0 | 0.5
D | 3 |  | 1.5 | 0 | 1.5 | 0 | 0 | 0
E | 3 |  | 0 | 0 | 0.5 | 2.5 | 0 | 2.5
F | 3 |  | 2 | 0 | 1 | 0 | 0 | 0
G | 3 |  | 0 | 0 | 0 | 3 | 0 | 3
TiO2

## FinFET_v94.in Sapp-HfO2-TiO2
[6 empty] | SiO2 | Sapphire |  |  |  |  | TiO2 (nm) | @ Vds=1.2V
KAPPA ORDER | BOX | material | kappa | equivalent kappa | Total thickness (nm) | SiO2 (nm) | SiN (nm) | HfSiO4 | Sapphire (nm) | HfO2 (nm) | La2O3 / ZrO2 | TiO2 (nm) | Vth (V) w/ Single dielectric | SS (mV/dec) w/ single dielectric | DIBL w/ Single Dielectric | Id_00 | ID_th | Ion/Ioff w/ single dielectric | Leakage Id (A) w/ Single Dielectric | Max Id (A) w/ Single Dielectric | Imax/Idleakage | input file for ATLAS | # ----------- Performance Parameters -----------------
INCREASING | none | SiO2 | 3.9 | 3.9 | 3 | 3 | 0 | 0 | 0 | 0 | 0 | 0 | 0.5179 | 71.3 | 57.74 | 1e-14 | 1e-07 | 10000000 | 1.505e-15 | 1.565e-05 | 10400000000 | FinFET_v92_SiO2_3nm.in |  | 1 | 1 | 1
INCREASING | none | SiN | 7.5 | 7.5 | 3 | 0 | 3 | 0 | 0 | 0 | 0 | 0 | 0.748 | 64.4 | 38.61 | 1e-18 | 1e-07 | 100000000000 | 5.65e-19 | 1.28e-05 | 22600000000000 | FinFET_v92_SiN_3nm.in | Vth (at Vds = 1.2V) is 0.9309 V | 2 | 1 | 1
INCREASING | none | HfSiO4 | 12 | 12 | 3 | 0 | 0 | 3 | 0 | 0 | 0 | 0 | 0.8523 | 60.4 | 31.57 | 1e-19 | 1e-07 | 1000000000000 | 1.283e-20 | 8.817e-06 | 686000000000000 | FinFET_v92_HfSiO4_3nm.in | SS_005 is 58.4 mV/dec | 3 | 1 | 1
INCREASING | none | Sapphire | 12 | 12 | 3 | 0 | 0 | 0 | 3 | 0 | 0 | 0 | 0.8523 | 60.4 | 31.57 | 1e-19 | 1e-07 | 1000000000000 | 1.283e-20 | 8.817e-06 | 686000000000000 | FinFET_v92_Sapphire_3nm.in | SS_07 is 57.8 mV/dec
INCREASING | none | HfO2 | 22 | 22 | 3 | 0 | 0 | 0 | 0 | 3 | 0 | 0 | 0.925 | 58.1 | 19.83 | 1e-21 | 1e-07 | 100000000000000 | 4.66e-22 | 6.1728e-06 | 13200000000000000 | FinFET_v92_HfO2_3nm.in | DIBL is 8.35 mV/V | 1 | 1 | 1
INCREASING | none | La2O3 | 27 |  | 3 | 0 | 0 | 0 | 0 | 0 | 3 | 0 | 0.9421 | 57.9 | 26.35 | 1e-21 | 1e-07 | 100000000000000 | 3.39e-22 | 1.06e-05 | 31294000000000000 | FinFET_v92_La2O3_3nm.in | Id_00 is 1e-22 A | 1 | 2 | 1
INCREASING | none | TiO2 | 80 |  | 3 | 0 | 0 | 0 | 0 | 0 | 0 | 3 | 1.0034 | 58.9 | 20.87 | 1e-22 | 1e-07 | 1000000000000000 | 4.86e-24 | 6.17e-06 | 1.269e+18 | FinFET_v92_TiO2_3nm.in | Id_th is 1e-07 A | 1 | 3 | 1
INCREASING | SiO2 | FGM | Sapphire | 31.96667 | 3 | 1 | 0 | 0 | 1 | 0 | 0 | 1 | 0.789 | 60.7 | 12.09 | 1e-19 | 1e-07 | 1000000000000 | 2.24e-20 | 8.17e-06 | 345000000000000 | FinFET_v94_FGM_SiO2_La2O3_TiO2.in | Ion/Ioff is 1.000000e+15 | 1 | 1 | 1
INCREASING | SiO2 | FGM | Sapphire | 43.3 | 3 | 1 | 0 | 0 | 0.5 | 0 | 0 | 1.5 | 0.8073 | 59.7 | 11.91 | 1e-19 | 1e-07 | 1000000000000 | 2.57e-20 | 5.14e-06 | 199500000000000 | FinFET_v94_FGM_SiO2_1nm_Sapphire_0.5nm_TiO2_1.5nm | leakage_current is 3.15574754e-23 A | 1 | 1 | 2
INCREASING | SiO2 | FGM | Sapphire | 19.28333 | 3 | 1.5 | 0 | 0 | 1 | 0 | 0 | 0.5 | 0.8675 | 59 | 12.35 | 1e-20 | 1e-07 | 10000000000000 | 1.01e-21 | 1.62e-05 | 16040000000000000 | FinFET_v94_FGM_SiO2_1.5nm_Sapphire_1nm_TiO2_0.5nm | max_current is 8.151911712e-06 A | 1 | 1 | 3
INCREASING | SiO2 | FGM | HfO2 | 25.63333 | 3 | 1 | 0 | 0 | 0 | 1.5 | 0 | 0.5 | 0.8807 | 59.2 | 11.91 | 1e-21 | 1e-07 | 100000000000000 | 8.35e-25 | 8.958e-06 | 1.072e+19 | FinFET_v94_FGM_SiO2_1nm_HfO2_1.5nm_TiO2_0.5nm | Imax/Ileakage is 2.583195e+17
INCREASING | SiO2 | FGM | HfO2 | 12.95 | 3 | 1.5 | 0 | 0 | 0 | 1.5 | 0 | 0 | 0.7324 | 63 | 22.78 | 1e-17 | 1e-07 | 10000000000 | 1.086e-18 | 2.12e-05 | 19500000000000 | FinFET_v94_FGM_SiO2_1,5nm_HfO2_1.5nm
INCREASING | SiO2 | FGM | HfO2 | 70.33333 | 3 | 0 | 0 | 0 | 0 | 0.5 | 0 | 2.5 | 0.991 | 57.8 | 7.39 | 1e-29 | 1e-07 | 1e+22 | 4.16e-32 | 8.71e-06 | 2.09e+26 | FinFET_v94_FGM_HfO2_0,5nm_TiO2_2.5nm
INCREASING | SiO2 | FGM | HfO2 | 9.933333 | 3 | 2 | 0 | 0 | 0 | 1 | 0 | 0 | 0.7324 | 63 | 22.78 | 1e-17 | 1e-07 | 10000000 | 1.0869e-18 | 2.12e-05 | 19500000000000 | FinFET_v94_FGM_SiO2_2nm_HfO2_1nm
INCREASING | SiO2 | FGM | HfO2 | 80 | 3 | 0 | 0 | 0 | 0 | 0 | 0 | 3 | 1.0034 | 58.9 | 20.87 | 1e-22 | 1e-07 | 1000000000000000 | 4.86e-24 | 6.17e-06 | 1.269e+18 | FinFET_v94_FGM_TiO2_3nm
REVERSED | Sapphire | FGM | Sapphire | 40.65 | 3 | 0.5 | 0 | 0 | 1 | 0 | 0 | 1.5 | 0.8869 | 61.6 | 20.43 | 1e-21 | 1e-07 | 100000000000000 | 1.3e-26 | 1.126e-05 | 8.62e+20 | FinFET_v94_FGM_TiO2_3nm
INCREASING | Sapphire | FGM | Sapphire | 38 | 3 | 0 | 0 | 0 | 1 | 1 | 0 | 1 | 0.928 | 58.3 | 6.87 | 1e-21 | 1e-07 | 100000000000000 | 4.45e-23 | 9e-06 | 2.03e+17 | FinFET_v94R_FGM_Sapphire_1nm_HfO2_1nm_TiO2_1nm
INCREASING | Sapphire | FGM | Sapphire | 59 | 3 | 0 | 0 | 0 | 0.5 | 0.5 | 0 | 2 | 0.9644 | 57.6 | 9.57 | 1e-22 | 1e-07 | 1000000000000000 | 8.27e-24 | 7.4e-06 | 8.95e+17 | FinFET_v94R_FGM_Sapphire_0.5nm_HfO2_0.5nm_TiO2_2nm
INCREASING | Sapphire | FGM | Sapphire | 12 | 3 | 0 | 0 | 0 | 3 | 0 | 0 | 0 | 0.8739 | 59.3 | 15.83 | 1e-20 | 1e-07 | 10000000000000 | 2.95e-22 | 1.63e-05 | 55100000000000000 | FinFET_v94R_FGM_Sapphire_3nm
INCREASING | Sapphire | FGM | Sapphire | 22 | 3 | 0 | 0 | 0 | 0 | 3 | 0 | 0 | 0.9309 | 58.4 | 8.35 | 1e-22 | 1e-07 | 1000000000000000 | 3.15e-23 | 8.15e-06 | 2.58e+17 | FinFET_v94R_FGM_HfO2_3nm
INCREASING | Sapphire | FGM | Sapphire | 80 | 3 | 0 | 0 | 0 | 0 | 0 | 0 | 3 | 1.0038 | 56.8 | 7.39 | 1e-29 | 1e-07 | 1e+22 | 7.032e-32 | 7.37e-06 | 1.048e+26 | FinFET_v94R_FGM_TiO2_3nm
INCREASING | Sapphire | FGM | Sapphire | 70.33333 | 3 | 0 | 0 | 0 | 0 | 0.5 | 0 | 2.5 | 0.9924 | 56.6 | 7.39 | 1e-27 | 1e-07 | 1e+20 | 4.079e-31 | 7.525e-06 | 1.844e+25 | FinFET_v94R_FGM_HfO2_0.5nm_TiO2_2.5nm
INCREASING | Sapphire | FGM | Sapphire | 49.33333 | 3 | 0 | 0 | 0 | 0.5 | 1 | 0 | 1.5 | 0.9482 | 58 | 10.61 | 1e-26 | 1e-07 | 1000000000000000 | 1.74e-24 | 1.23e-05 | 7.07e+18 | FinFET_v94R_FGM_Sapphire_0.5nm_HfO2_1nm_TiO2_1.5nm
INCREASING | Sapphire | FGM | Sapphire | 30 | 3 | 0 | 0 | 0 | 0.5 | 2 | 0 | 0.5 | 0.929 | 58.4 | 7.3 | 1e-22 | 1e-07 | 1000000000000000 | 3.355e-23 | 1.103e-05 | 3.288e+17 | FinFET_v94R_FGM_Sapphire_0.5nm_HfO2_2nm_TiO2_0.5nm
INCREASING | Sapphire | Sapphire | Sapphire | 12 | 3 | 0 | 0 | 0 | 3 | 0 | 0 | 0 | 0.8739 | 59.3 | 15.83 | 1e-20 | 1e-07 | 10000000000000 | 2.95e-22 | 1.63e-05 | 55100000000000000 | FinFET_v94R_FGM_Sapphire_3nm
INCREASING | Sapphire | Sapphire | HfO2 | 22 | 3 | 0 | 0 | 0 | 0 | 3 | 0 | 0 | 0.9309 | 58.4 | 8.35 | 1e-22 | 1e-07 | 1000000000000000 | 3.15e-23 | 8.15e-06 | 2.58e+17 | FinFET_v94R_FGM_HfO2_3nm
INCREASING | Sapphire | ZrO2 | ZrO2 | 25 | 3 | 0 | 0 | 0 | 0 | 0 | 3 | 0 | 0.9309 | 58.4 | 8.35 | 1e-22 | 1e-07 | 1000000000000000 | 3.15e-23 | 8.15e-06 | 2.58e+17 | FinFET_v94R_FGM_ZrO2_3nm
INCREASING | Sapphire | FGM | Sapphire | 80 | 3 | 0 | 0 | 0 | 0 | 0 | 0 | 3 | 1.0038 | 56.8 | 7.39 | 1e-29 | 1e-07 | 1e+22 | 7.032e-32 | 7.37e-06 | 1.048e+26 | FinFET_v94R_FGM_TiO2_3nm
| no | FGM | HfO2 | 80 | 3 | 0 | 0 |  |  |  |  | 3
| no | FGM | HfO2 | 27.96667 | 3 | 1 | 1 |  |  |  |  | 1
| no | FGM | HfO2 | 53.98333 | 3 | 0.5 | 0.5 |  |  |  |  | 2
| SOI | material | kappa | Column1 | Column2 | Column3 | Column4 | Column5 | Column6 | Column7 | Column8 | Column9 | Vth (V) w/ FGM | SS (mV/dec) w/ FGMs | DIBL /w FGM | Id_00 | ID_th | Ion/Ioff w/ FGMs | Leakage Id (A) w/ FGM | Max Id (A) w/ FGM | Imax/Idleakage | input file for ATLAS
|  |  | Dielectric | equivalent k | Total thickness (nm) | SiO2 (nm) | SiN (nm) | HfSiO4 | Sapphire (nm) | HfO2(nm) | La2O3 | TiO2 (nm)
[13 empty] | 0.5179 | 71.3 | 57.74 | 1e-14 | 1e-07 | 10000000 | 1.505e-15 | 1.565e-05 | 10400000000
| SiO2 |  | SiO2 | 3.9 | 3 | 3 | 0 | 0 | 0 | 0 | 0 | 0 | 0.7324 | 63 | 22.78 | 1e-17 | 1e-07 | 10000000 | 1.0869e-18 | 2.12e-05 | 19500000000000
| SiN | FGMs | A | 9.933333 | 3 | 2 | 0 | 0 | 0 | 1 | 0 | 0 | 0.7324 | 63 | 22.78 | 1e-17 | 1e-07 | 10000000000 | 1.086e-18 | 2.12e-05 | 19500000000000
| HfSiO4 |  | B | 12.95 | 3 | 1.5 | 0 | 0 | 0 | 1.5 | 0 | 0 | 0.8675 | 59 | 12.35 | 1e-20 | 1e-07 | 10000000000000 | 1.01e-21 | 1.62e-05 | 16040000000000000
| HfO2 |  | C | 19.28333 | 3 | 1.5 | 0 | 0 | 1 | 0 | 0 | 0.5 | 0.8807 | 59.2 | 11.91 | 1e-21 | 1e-07 | 100000000000000 | 8.35e-25 | 8.958e-06 | 1.072e+19
| La2O3 |  | D | 25.63333 | 3 | 1 | 0 | 0 | 0 | 1.5 | 0 | 0.5 | 0.789 | 60.7 | 12.09 | 1e-19 | 1e-07 | 1000000000000 | 2.24e-20 | 8.17e-06 | 345000000000000
| TiO2 |  | E | 31.96667 | 3 | 1 | 0 | 0 | 1 | 0 | 0 | 1 | 0.8073 | 59.7 | 11.91 | 1e-19 | 1e-07 | 1000000000000 | 2.57e-20 | 5.14e-06 | 199500000000000
|  |  | F | 43.3 | 3 | 1 | 0 | 0 | 0.5 | 0 | 0 | 1.5 | 0.991 | 57.8 | 7.39 | 1e-29 | 1e-07 | 1e+22 | 4.16e-32 | 8.71e-06 | 2.09e+26
|  |  | G | 70.33333 | 3 | 0 | 0 | 0 | 0 | 0.5 | 0 | 2.5 | 1.0034 | 58.9 | 20.87 | 1e-22 | 1e-07 | 1000000000000000 | 4.86e-24 | 6.17e-06 | 1.269e+18
|  |  | TiO2 | 80 | 3 | 0 | 0 | 0 | 0 | 0 | 0 | 3
HfO2 - is most efficient
FGM | Total thickness (nm) | Effective Kappa | SiO2 (nm) | Sapphire (nm) | HfO2 (nm) | TiO2 (nm) | La2O3 | TiO2 (nm)
SiO2 | 3 |  | 1 | 1 | 0 | 1 | 0 | 1
A | 3 |  | 1 | 0.5 | 0 | 1.5 | 0 | 1.5
B | 3 |  | 1.5 | 1 | 0 | 0.5 | 0 | 0.5
C | 3 |  | 1 | 0 | 1.5 | 0.5 | 0 | 0.5
D | 3 |  | 1.5 | 0 | 1.5 | 0 | 0 | 0
E | 3 |  | 0 | 0 | 0.5 | 2.5 | 0 | 2.5
F | 3 |  | 2 | 0 | 1 | 0 | 0 | 0
G | 3 |  | 0 | 0 | 0 | 3 | 0 | 3
TiO2
FGM-94R
|  |  | Dielectric | equivalent k | Total thickness (nm) | SiO2 (nm) | SiN (nm) | HfSiO4 | Sapphire (nm) | HfO2(nm) | La2O3 | TiO2 (nm) | Vth (V) w/ FGM | SS (mV/dec) w/ FGMs | DIBL /w FGM | Id_00 | ID_th | Ion/Ioff w/ FGMs | Leakage Id (A) w/ FGM | Max Id (A) w/ FGM | Imax/Idleakage
|  |  | Sapphire | 12 | 3 | 0 | 0 | 0 | 3 | 0 | 0 | 0 | 0.8739 | 59.3 | 15.83 | 1e-20 | 1e-07 | 10000000000000 | 2.95e-22 | 1.63e-05 | 55100000000000000
|  |  | HfO2 | 22 | 3 | 0 | 0 | 0 | 0 | 3 | 0 | 0 | 0.9309 | 58.4 | 8.35 | 1e-22 | 1e-07 | 1000000000000000 | 3.15e-23 | 8.15e-06 | 2.58e+17
|  | 30 | FGM-H | 30 | 3 | 0 | 0 | 0 | 0.5 | 2 | 0 | 0.5 | 0.929 | 58.4 | 7.3 | 1e-22 | 1e-07 | 1000000000000000 | 3.355e-23 | 1.103e-05 | 3.288e+17
|  |  | FGM-I | 38 | 3 | 0 | 0 | 0 | 1 | 1 | 0 | 1 | 0.928 | 58.3 | 6.87 | 1e-21 | 1e-07 | 100000000000000 | 4.45e-23 | 9e-06 | 2.03e+17
|  |  | FGM-J | 49.33333 | 3 | 0 | 0 | 0 | 0.5 | 1 | 0 | 1.5 | 0.9482 | 58 | 10.61 | 1e-26 | 1e-07 | 1000000000000000 | 1.74e-24 | 1.23e-05 | 7.07e+18
|  |  | FGM-K | 59 | 3 | 0 | 0 | 0 | 0.5 | 0.5 | 0 | 2 | 0.9644 | 57.6 | 9.57 | 1e-22 | 1e-07 | 1000000000000000 | 8.27e-24 | 7.4e-06 | 8.95e+17
|  |  | FGM-L | 70.33333 | 3 | 0 | 0 | 0 | 0 | 0.5 | 0 | 2.5 | 0.9924 | 56.6 | 7.39 | 1e-27 | 1e-07 | 1e+20 | 4.079e-31 | 7.525e-06 | 1.844e+25
|  |  | TiO2 | 80 | 0 | 0 | 0 | 0 | 0 | 0 | 0 | 0 | 1.0038 | 56.8 | 7.39 | 1e-29 | 1e-07 | 1e+22 | 7.032e-32 | 7.37e-06 | 1.048e+26

## FinFET_v94R_BOXSiO2
|  |  |  | filename | FinFET_v94R_FGM_SiO2_3nm_BOXSiO2 | FinFET_v94R_FGM_Sapphire_3nm_BOXSiO2 | FinFET_v94R_FGM_HfO2_3nm_BOXSiO2 | FinFET_v94R_FGM_La2O3_3nm_BOXSiO2 | FinFET_v94R_FGM_TiO2_3nm_BOXSiO2 | FinFET_v94R_FGM_SiO2_3nm_BOXSiO2 | FinFET_v94R_FGM_SiO2_1nm_Sapphire_1nm_HfO2_1nm_BOXSiO2 | FinFET_v94R_FGM_SiO2_0.5nm_Sapphire_0.5nm_HfO2_2nm_BOX_SiO2 | FinFET_v94R_FGM_Sapphire_0.5nm_HfO2_2.5nm_BOXSiO2 | FinFET_v94R_FGM_Sapphire_0.5nm_HfO2_2nm_TiO2_0.5nm_BOX_SiO2 | FinFET_v94R_FGM_SiO2_1nm_Sapphire_1nm_TiO2_1nm_BOXSiO2 | FinFET_v94R_FGM_SiO2_1nm_HfO2_1nm_TiO2_1nm_BOXSiO2 | FinFET_v94R_FGM_Sapphire_1nm_HfO2_1nm_TiO2_1nm_BOXSiO2 |  | FinFET_v94R_FGM_Sapphire_1nm_HfO2_0.5nm_TiO2_1.5nm_BOXSiO2 | FinFET_v95_FGM_SiO2_0nm_HfO2_1.5nm_TiO2_1.5nm_BOX_SiO2 | FinFET_v94R_FGM_Sapphire_0.5nm_HfO2_0.5nm_TiO2_2nm_BOXSiO2 | FinFET_v94R_FGM_Sapphire_0nm_HfO2_0.5nm_TiO2_2.5nm_BOXSiO2 | FinFET_v94R_FGM_TiO2_3nm_BOXSiO2 | FinFET_v95_FGM_Sapphire_0nm_HfO2_0nm_TiO2_3nm_BOX_Sapphire | FinFET_v95_FGM_Sapphire_0nm_HfO2_0nm_TiO2_3nm_BOX_SiO2 | FinFET_v95_FGM_Sapphire_0nm_HfO2_0nm_TiO2_3nm_BOX_TiO2 |  | FinFET_v94R_FGM_Sapphire_1nm_HfO2_1nm_TiO2_1nm_BOX_Sapphire
Max Id (A) w/ Single Dielectric |  | Imax / Idleakage | input file for ATLAS | Single Kappa | 3.9 | 12 | 22 | 27 | 80 | 3.9 | [12 empty] | 80
|  |  |  | Equivalent Bandgap | 9 | 8.2 | 5.2 | 5.2 | 3.5 | 9 | 7.466667 | 6.333333 | 5.7 | 5.416667 | 6.9 | 5.9 | 5.633333 | 6.25 | 6.116667 | 4.35 | 4.566667 | 3.783333 | 3.5 | 003_Box_Sapphier | 003_Box_SiO2 | 003_Box_TiO2 | Box-Sio2-TiO2 | 111_BOX_Sapphire | FGM-Sapphire | 111_FGM-Sapphire | FGM-HfO2 | FGM-HfO2 | FGM-TiO2 | FGM-TiO2
Material | Bandgap | Kappa |  | Equivalent Kappa | 3.9 | 12 | 22 | 27 | 80 | 3.9 | 12.63333 | 17.31667 | 20.33333 | 30 | 31.96667 | 35.3 | 38 | 41.95 | 43.3 | 51 | 59 | 70.33333 | 80 | 80 | 80 | 80
SiO2 | 9 | 3.9 |  | Vth | 0.5566 | 0.8573 | 0.926 | 0.9518 | 1.0029 | 0.5566 | 0.7689 | 0.8444 | 0.915 | 0.9238 | 0.789 | 0.8081 | 0.9223 | 0.7652 | 0.8073 | 0.9638 | 0.9607 | 0.991 | 1.0029 | 1.0038 | 1.0029 | 1.008 | -0.5085% | 0.928 | 8.247% |  | 0.216% |  | -7.468%
Si3N4 | 4.6 | 7.5 |  | SS_05 | 68 | 59.6 | 59.8 | 58.6 | 56.1 | 68 | 62 | 59.3 | 60 | 60.1 | 60.7 | 59.7 | 59.9 | 62 | 59.7 | 59.1 | 59 | 57.8 | 56.1 | 56.8 | 56.1 | 59 | -5.169% | 58.3 | -2.181% |  | -2.508% |  | 3.922%
HfSiO4 |  | 12 |  | SS_7 | 67.5 | 59.4 | 58.6 | 58.5 | 55.7 | 67.5 | 61.9 | 59 | 58.7 | 59 | -3555.4 | 60.1 | 59.2 | 61.8 | -882.7 | 59 | 59.1 | 57.3 | 55.7 | 56.7 | 55.7 | 58.9 | -5.745% | 57.8 | -2.694% |  | -1.365% |  | 3.77%
Sapphire | 8.2 | 12 |  | DIBL | 47.65 | 17.04 | 8.09 | 12.78 | 7.48 | 47.65 | 17.13 | 16.26 | 8.26 | 7.13 | 12.09 | 12.09 | 6.78 | 17.04 | 11.91 | 9.48 | 9.48 | 7.39 | 7.48 | 7.39 | 7.48 | 6.96 | 6.952% | 6.87 | -59.68% | %60 better DIBL | -15.08% | %15,1 better DIBL | -8.155% | %8,2 better DIBL
HfO2 | 5.2 | 22 |  | Id_00 | 1e-14 | 1e-20 | 1e-23 | 1e-21 | 1e-31 | 1e-14 | 1e-18 | 1e-19 | 1e-22 | 1e-23 | 1e-19 | 1e-19 | 1e-23 | 1e-18 | 1e-19 | 1e-25 | 1e-25 | 1e-29 | 1e-31 | 1e-29 | 1e-31 | 1e-23 | -9999999900% | 1e-21 | -90% |  | 9900% |  | 9999999999
La2O3 | 5.6 | 27 |  | Id_Th | 1e-07 | 1e-07 | 1e-07 | 1e-07 | 1e-07 | 1e-07 | 1e-07 | 1e-07 | 1e-07 | 1e-07 | 1e-07 | 1e-07 | 1e-07 | 1e-07 | 1e-07 | 1e-07 | 1e-07 | 1e-07 | 1e-07 | 1e-07 | 1e-07 | 1e-07 | 0% | 1e-07 | 0% |  | 0% |  | 0%
TiO2 | 3.5 | 80 |  | Ion/Ioff | 10000000 | 10000000000000 | 10000000000000000 | 100000000000000 | 1e+24 | 10000000 | 100000000000 | 1000000000000 | 1000000000000000 | 10000000000000000 | 1000000000000 | 1000000000000 | 10000000000000000 | 100000000000 | 1000000000000 | 1e+18 | 1e+18 | 1e+22 | 1e+24 | 1e+22 | 1e+24 | 10000000000000000 | 100% | 100000000000000 | 900% |  | -99% |  | -100%
|  |  |  | Ioff | 1.75604795e-16 | 3.123239531e-21 | 1.977485719e-27 | 2.420505356e-22 | 4.473025324e-33 | 1.75604795e-16 | 4.038103802e-20 | 1.08206504e-20 | 5.819560686e-26 | 5.95053056e-27 | 2.241300263e-20 | 2.572019126e-20 | 1.101339902e-26 | 4.608766012e-20 | 2.575555289e-20 | 3.525816886e-29 | 6.238621795e-29 | 4.168863732e-32 | 4.473025324e-33 | 7.033988107e-32 | 4.473025324e-33 | 3.868835313e-24 | -86492586746% | 4.451949993e-23 | -98.57% |  | 2251218% |  | 9952883496.2453
|  |  |  | Ion | 2.636165537e-05 | 1.642843158e-05 | 9.695457223e-06 | 7.880512888e-06 | 5.040881847e-06 | 2.636165537e-05 | 1.761274614e-05 | 1.362264743e-05 | 1.318154066e-05 | 1.246064538e-05 | 8.170835381e-06 | 1.946868724e-05 | 1.243510542e-05 | 1.647860722e-05 | 5.140557571e-06 | 8.539934688e-06 | 9.277487843e-06 | 8.714506686e-06 | 5.040881847e-06 | 7.374447491e-06 | 5.040881847e-06 | 7.008798067e-06 | -39.04% | 9.077387738e-06 | -44.75% |  | -6.375% |  | 80.08% | %80 better ION
|  |  |  | I Max / I Leaakge | 150119200000 | 5260061000000000 | 4.9029e+21 | 32557300000000000 | 1.127e+27 | 150119200000 | 436163800000000 | 1258949000000000 | 2.265e+20 | 2.094e+21 | 364557800000000 | 756941800000000 | 1.1291e+21 | 357549200000000 | 199590300000000 | 2.4221e+23 | 1.4871e+23 | 2.0904e+26 | 1.127e+27 | 1.0484e+26 | 1.127e+27 | 1.8116e+18 | 100% | 2.039e+17 | 3776% |  | -100% |  | -100%
|  |  |  | SiO2 (nm) | 3 | 0 | 0 | 0 | 0 | 3 | 1 | 0.5 | 0 | 0 | 1 | 1 | 0 | 1.5 | 1 | 0 | 0 | 0 | 0 |  |  |  |  | 0
|  |  |  | Sapphire (nm) | 0 | 3 | 0 | 0 | 0 | 0 | 1 | 0.5 | 0.5 | 0.5 | 1 | 0 | 1 | 0 | 0.5 | 0 | 0.5 | 0 | 0 |  |  |  |  | 1
|  |  |  | HfO2 (nm) | 0 | 0 | 3 | 0 | 0 | 0 | 1 | 2 | 2.5 | 2 | 0 | 1 | 1 | 0 | 0 | 1.5 | 0.5 | 0.5 | 0 |  |  |  |  | 1
|  |  |  | La2O3 (nm) | 0 | 0 | 0 | 3 | 0 | 0 | 0 | 0 | 0 | 0 | 0 | 0 | 0 | 0 | 0 | 0 | 0 | 0 | 0
|  |  |  | TiO2 (nm) | 0 | 0 | 0 | 0 | 3 | 0 | 0 | 0 | 0 | 0.5 | 1 | 1 | 1 | 1.5 | 1.5 | 1.5 | 2 | 2.5 | 3 |  |  |  |  | 1
|  |  |  | Total Thickness | 3 | 3 | 3 | 3 | 3 | 3 | 3 | 3 | 3 | 3 | 3 | 3 | 3 | 3 | 3 | 3 | 3 | 3 | 3 |  |  |  |  | 3
|  |  |  | FGM # | SiO2 | Al2O3 | HfO2 | La2O3 | TiO2 |  | A | B | C | D | E | F | G | H | J | K | L | M | [5 empty] | G
[15 empty] | No HfO2 |  |  | No HfO2 | No HfO2
|  |  |  | FGM STEP COUNT | [7 empty] | 3 | 2 | 3 | 3 | 3 | 3 | 2 | 3 | 2 | 3 | 2
|  |  |  | MATERIAL | SiO2 | Al2O3 | HfO2 | La2O3 | TiO2 | SiO2 | A | B | C | D | E | F | G | H | J | K | L | M | TiO2
|  |  |  | FGM_FOM | 1.365079 | 1.968295 | 8.306519 | 2.212436 | 8.555616 | 1.365079 | 2.998997 | 2.254981 | 7.924449 | 10.56541 | -0.09164061 | 4.914994 | 11.59221 | 3.091435 | -0.3330649 | 5.302969 | 5.331223 | 8.799902 | 8.555616
|  |  |  | MATERIAL | SiO2 | Al2O3 | HfO2 | La2O3 | TiO2 | A | B | C | D | E | F | G | H | J | K | L | M
|  |  |  | FGM_FOM | 1.365079 | 1.968295 | 8.306519 | 2.212436 | 8.555616 | 2.998997 | 2.254981 | 7.924449 | 10.56541 | -0.09164061 | 4.914994 | 11.59221 | 3.091435 | -0.3330649 | 5.302969 | 5.331223 | 8.799902
|  |  |  | MATERIAL | SiO2 | Al2O3 | HfO2 | La2O3 | TiO2 | A | B | C | D | E | F | G | H | J | K | L | M
|  |  |  | FGM_FOM | 1.365079 | 1.968295 | 8.306519 | 2.212436 | 8.555616 | 2.998997 | 2.254981 | 7.924449 | 10.56541 | -0.09164061 | 4.914994 | 11.59221 | 3.091435 | -0.3330649 | 5.302969 | 5.331223 | 8.799902
|  |  |  | MATERIAL | FGM_FOM
|  |  |  | SiO2 | 1.365079 | [29 empty] | FGM # | SiO2 | Al2O3 | HfO2 | La2O3 | TiO2 | SiO22 | A | B | C | D | E | F | G | H | J | K | L | M | TiO23
|  |  |  | Al2O3 | 1.968295 | [29 empty] | Equivalent Kappa | 3.9 | 12 | 22 | 27 | 80 | 3.9 | 12.63333 | 17.31667 | 20.33333 | 30 | 31.96667 | 35.3 | 38 | 41.95 | 43.3 | 51 | 59 | 70.33333 | 80
|  |  |  | HfO2 | 8.306519 | [29 empty] | SiO2 (nm) | 3 | 0 | 0 | 0 | 0 | 3 | 1 | 0.5 | 0 | 0 | 1 | 1 | 0 | 1.5 | 1 | 0 | 0 | 0 | 0
|  |  |  | La2O3 | 2.212436 | [29 empty] | Sapphire (nm) | 0 | 3 | 0 | 0 | 0 | 0 | 1 | 0.5 | 0.5 | 0.5 | 1 | 0 | 1 | 0 | 0.5 | 0 | 0.5 | 0 | 0
|  |  |  | TiO2 | 8.555616 | [29 empty] | HfO2 (nm) | 0 | 0 | 3 | 0 | 0 | 0 | 1 | 2 | 2.5 | 2 | 0 | 1 | 1 | 0 | 0 | 1.5 | 0.5 | 0.5 | 0
|  |  |  | A | 2.998997 | [29 empty] | La2O3 (nm) | 0 | 0 | 0 | 3 | 0 | 0 | 0 | 0 | 0 | 0 | 0 | 0 | 0 | 0 | 0 | 0 | 0 | 0 | 0
|  |  |  | B | 2.254981 | [29 empty] | TiO2 (nm) | 0 | 0 | 0 | 0 | 3 | 0 | 0 | 0 | 0 | 0.5 | 1 | 1 | 1 | 1.5 | 1.5 | 1.5 | 2 | 2.5 | 3
|  |  |  | C | 7.924449 | [29 empty] | Total Thickness (nm) | 3 | 3 | 3 | 3 | 3 | 3 | 3 | 3 | 3 | 3 | 3 | 3 | 3 | 3 | 3 | 3 | 3 | 3 | 3
|  |  |  | D | 10.56541
|  |  |  | E | -0.09164061
|  |  |  | F | 4.914994
|  |  |  | G | 11.59221
|  |  |  | H | 3.091435
|  |  |  | J | -0.3330649
|  |  |  | K | 5.302969
|  |  |  | L | 5.331223
|  |  |  | M | 8.799902
FGM-D, -G have better DIBL than HfO2
FGM-K, -L, -M have better ION/IOFF ratios than HfO2
FGM-E, -F, - G, - H, - J have lower Vth voltages than HfO2
FGM-K, -L, -M have lower IOFF values than HfO2
FGM-C, -D, -F, -G, -H have much higher ION values than HfO2

## FinFET_v95_BOXSiO2 (HfO2)
|  |  |  | filename | FinFET_v94R_FGM_SiO2_3nm_BOXSiO2 | FinFET_v94R_FGM_Sapphire_3nm_BOXSiO2 | FinFET_v94R_FGM_HfO2_3nm_BOXSiO2 |  | FinFET_v94R_FGM_TiO2_3nm_BOXSiO2 | FinFET_v94R_FGM_SiO2_3nm_BOXSiO2 | FinFET_v94R_FGM_SiO2_1nm_Sapphire_1nm_HfO2_1nm_BOXSiO2 | FinFET_v94R_FGM_SiO2_0.5nm_Sapphire_0.5nm_HfO2_2nm_BOX_SiO2 | FinFET_v94R_FGM_Sapphire_0.5nm_HfO2_2.5nm_BOXSiO2 | FinFET_v94R_FGM_Sapphire_0.5nm_HfO2_2nm_TiO2_0.5nm_BOX_SiO2 | FinFET_v94R_FGM_SiO2_1nm_Sapphire_1nm_TiO2_1nm_BOXSiO2 | FinFET_v94R_FGM_SiO2_1nm_HfO2_1nm_TiO2_1nm_BOXSiO2 | FinFET_v94R_FGM_Sapphire_1nm_HfO2_1nm_TiO2_1nm_BOXSiO2 |  | FinFET_v94R_FGM_Sapphire_1nm_HfO2_0.5nm_TiO2_1.5nm_BOXSiO2 | FinFET_v95_FGM_SiO2_0nm_HfO2_1.5nm_TiO2_1.5nm_BOX_SiO2 | FinFET_v94R_FGM_Sapphire_0.5nm_HfO2_0.5nm_TiO2_2nm_BOXSiO2 | FinFET_v94R_FGM_Sapphire_0nm_HfO2_0.5nm_TiO2_2.5nm_BOXSiO2 | FinFET_v94R_FGM_TiO2_3nm_BOXSiO2 | FinFET_v95_FGM_Sapphire_0nm_HfO2_0nm_TiO2_3nm_BOX_Sapphire | FinFET_v95_FGM_Sapphire_0nm_HfO2_0nm_TiO2_3nm_BOX_SiO2 | FinFET_v95_FGM_Sapphire_0nm_HfO2_0nm_TiO2_3nm_BOX_TiO2 |  | FinFET_v94R_FGM_Sapphire_1nm_HfO2_1nm_TiO2_1nm_BOX_Sapphire
Max Id (A) w/ Single Dielectric |  | Imax / Idleakage | input file for ATLAS | Single Kappa | 3.9 | 12 | 22 | 27 | 80 | 3.9 | [12 empty] | 80
|  |  |  | Equivalent Bandgap | 9 | 8.2 | 5.2 | 5.2 | 3.5 | 9 | 7.466667 | 6.333333 | 5.7 | 5.416667 | 6.9 | 5.9 | 5.633333 | 6.25 | 6.116667 | 4.35 | 4.566667 | 3.783333 | 3.5 | 003_Box_Sapphier | 003_Box_SiO2 | 003_Box_TiO2 | Box-Sio2-TiO2 | 111_BOX_Sapphire | FGM-Sapphire | 111_FGM-Sapphire | FGM-HfO2 | FGM-HfO2 | FGM-TiO2 | FGM-TiO2
Material | Bandgap | Kappa |  | Equivalent Kappa | 3.9 | 12 | 25 | 27 | 80 | 3.9 | 13.63333 | 19.31667 | 22.83333 | 32 | 31.96667 | 36.3 | 39 | 41.95 | 43.3 | 52.5 | 59.5 | 70.83333 | 80 | 80 | 80 | 80
SiO2 | 9 | 3.9 |  | Vth | 0.5566 | 0.8573 | 0.926 | 0.9518 | 1.0029 | 0.5566 | 0.7689 | 0.8444 | 0.915 | 0.9238 | 0.789 | 0.8081 | 0.9223 | 0.7652 | 0.8073 | 0.9638 | 0.9607 | 0.991 | 1.0029 | 1.0038 | 1.0029 | 1.008 | -0.5085% | 0.928 | 8.247% |  | 0.216% |  | -7.468%
Si3N4 | 4.6 | 7.5 |  | SS_05 | 68 | 59.6 | 59.8 | 58.6 | 56.1 | 68 | 62 | 59.3 | 60 | 60.1 | 60.7 | 59.7 | 59.9 | 62 | 59.7 | 59.1 | 59 | 57.8 | 56.1 | 56.8 | 56.1 | 59 | -5.169% | 58.3 | -2.181% |  | -2.508% |  | 3.922%
HfSiO4 |  | 12 |  | SS_7 | 67.5 | 59.4 | 58.6 | 58.5 | 55.7 | 67.5 | 61.9 | 59 | 58.7 | 59 | -3555.4 | 60.1 | 59.2 | 61.8 | -882.7 | 59 | 59.1 | 57.3 | 55.7 | 56.7 | 55.7 | 58.9 | -5.745% | 57.8 | -2.694% |  | -1.365% |  | 3.77%
Sapphire | 8.2 | 12 |  | DIBL | 47.65 | 17.04 | 8.09 | 12.78 | 7.48 | 47.65 | 17.13 | 16.26 | 8.26 | 7.13 | 12.09 | 12.09 | 6.78 | 17.04 | 11.91 | 9.48 | 9.48 | 7.39 | 7.48 | 7.39 | 7.48 | 6.96 | 6.952% | 6.87 | -59.68% | %60 better DIBL | -15.08% | %15,1 better DIBL | -8.155% | %8,2 better DIBL
HfO2 | 5.2 | 25 |  | Id_00 | 1e-14 | 1e-20 | 1e-23 | 1e-21 | 1e-31 | 1e-14 | 1e-18 | 1e-19 | 1e-22 | 1e-23 | 1e-19 | 1e-19 | 1e-23 | 1e-18 | 1e-19 | 1e-25 | 1e-25 | 1e-29 | 1e-31 | 1e-29 | 1e-31 | 1e-23 | -9999999900% | 1e-21 | -90% |  | 9900% |  | 9999999999
La2O3 | 5.6 | 35 |  | Id_Th | 1e-07 | 1e-07 | 1e-07 | 1e-07 | 1e-07 | 1e-07 | 1e-07 | 1e-07 | 1e-07 | 1e-07 | 1e-07 | 1e-07 | 1e-07 | 1e-07 | 1e-07 | 1e-07 | 1e-07 | 1e-07 | 1e-07 | 1e-07 | 1e-07 | 1e-07 | 0% | 1e-07 | 0% |  | 0% |  | 0%
TiO2 | 3.5 | 80 |  | Ion/Ioff | 10000000 | 10000000000000 | 10000000000000000 | 100000000000000 | 1e+24 | 10000000 | 100000000000 | 1000000000000 | 1000000000000000 | 10000000000000000 | 1000000000000 | 1000000000000 | 10000000000000000 | 100000000000 | 1000000000000 | 1e+18 | 1e+18 | 1e+22 | 1e+24 | 1e+22 | 1e+24 | 10000000000000000 | 100% | 100000000000000 | 900% |  | -99% |  | -100%
|  |  |  | Ioff | 1.75604795e-16 | 3.123239531e-21 | 1.977485719e-27 | 2.420505356e-22 | 4.473025324e-33 | 1.75604795e-16 | 4.038103802e-20 | 1.08206504e-20 | 5.819560686e-26 | 5.95053056e-27 | 2.241300263e-20 | 2.572019126e-20 | 1.101339902e-26 | 4.608766012e-20 | 2.575555289e-20 | 3.525816886e-29 | 6.238621795e-29 | 4.168863732e-32 | 4.473025324e-33 | 7.033988107e-32 | 4.473025324e-33 | 3.868835313e-24 | -86492586746% | 4.451949993e-23 | -98.57% |  | 2251218% |  | 9952883496.2453
|  |  |  | Ion | 2.636165537e-05 | 1.642843158e-05 | 9.695457223e-06 | 7.880512888e-06 | 5.040881847e-06 | 2.636165537e-05 | 1.761274614e-05 | 1.362264743e-05 | 1.318154066e-05 | 1.246064538e-05 | 8.170835381e-06 | 1.946868724e-05 | 1.243510542e-05 | 1.647860722e-05 | 5.140557571e-06 | 8.539934688e-06 | 9.277487843e-06 | 8.714506686e-06 | 5.040881847e-06 | 7.374447491e-06 | 5.040881847e-06 | 7.008798067e-06 | -39.04% | 9.077387738e-06 | -44.75% |  | -6.375% |  | 80.08% | %80 better ION
|  |  |  | I Max / I Leaakge | 150119200000 | 5260061000000000 | 4.9029e+21 | 32557300000000000 | 1.127e+27 | 150119200000 | 436163800000000 | 1258949000000000 | 2.265e+20 | 2.094e+21 | 364557800000000 | 756941800000000 | 1.1291e+21 | 357549200000000 | 199590300000000 | 2.4221e+23 | 1.4871e+23 | 2.0904e+26 | 1.127e+27 | 1.0484e+26 | 1.127e+27 | 1.8116e+18 | 100% | 2.039e+17 | 3776% |  | -100% |  | -100%
|  |  |  | SiO2 (nm) | 3 | 0 | 0 | 0 | 0 | 3 | 1 | 0.5 | 0 | 0 | 1 | 1 | 0 | 1.5 | 1 | 0 | 0 | 0 | 0 |  |  |  |  | 0
|  |  |  | Sapphire (nm) | 0 | 3 | 0 | 0 | 0 | 0 | 1 | 0.5 | 0.5 | 0.5 | 1 | 0 | 1 | 0 | 0.5 | 0 | 0.5 | 0 | 0 |  |  |  |  | 1
|  |  |  | HfO2 (nm) | 0 | 0 | 3 | 0 | 0 | 0 | 1 | 2 | 2.5 | 2 | 0 | 1 | 1 | 0 | 0 | 1.5 | 0.5 | 0.5 | 0 |  |  |  |  | 1
|  |  |  | La2O3 (nm) | 0 | 0 | 0 | 3 | 0 | 0 | 0 | 0 | 0 | 0 | 0 | 0 | 0 | 0 | 0 | 0 | 0 | 0 | 0
|  |  |  | TiO2 (nm) | 0 | 0 | 0 | 0 | 3 | 0 | 0 | 0 | 0 | 0.5 | 1 | 1 | 1 | 1.5 | 1.5 | 1.5 | 2 | 2.5 | 3 |  |  |  |  | 1
|  |  |  | Total Thickness | 3 | 3 | 3 | 3 | 3 | 3 | 3 | 3 | 3 | 3 | 3 | 3 | 3 | 3 | 3 | 3 | 3 | 3 | 3 |  |  |  |  | 3
|  |  |  | FGM # | SiO2 | Al2O3 | HfO2 | La2O3 | TiO2 |  | A | B | C | D | E | F | G | H | J | K | L | M | [5 empty] | G
[15 empty] | No HfO2 |  |  | No HfO2 | No HfO2
|  |  |  | FGM STEP COUNT | [7 empty] | 3 | 2 | 3 | 3 | 3 | 3 | 2 | 3 | 2 | 3 | 2
|  |  |  | MATERIAL | SiO2 | Al2O3 | HfO2 | La2O3 | TiO2 | SiO2 | A | B | C | D | E | F | G | H | J | K | L | M | TiO2
|  |  |  | FGM_FOM | 0.4197967 | 1.44177 | 6.979712 | 2.000877 | 8.543954 | 0.4197967 | 1.770169 | 1.599693 | 6.490798 | 8.851561 | 3.341502 | 3.231122 | 9.745532 | 1.804292 | 3.209501 | 4.917649 | 4.928762 | 8.567457 | 8.543954
|  |  |  | MATERIAL | SiO2 | Al2O3 | HfO2 | La2O3 | TiO2 | A | B | C | D | E | F | G | H | J | K | L | M
|  |  |  | FGM_FOM | 0.4197967 | 1.44177 | 6.979712 | 2.000877 | 8.543954 | 1.770169 | 1.599693 | 6.490798 | 8.851561 | 3.341502 | 3.231122 | 9.745532 | 1.804292 | 3.209501 | 4.917649 | 4.928762 | 8.567457
|  |  |  | MATERIAL | SiO2 | Al2O3 | HfO2 | La2O3 | TiO2 | A | B | C | D | E | F | G | H | J | K | L | M
|  |  |  | FGM_FOM | 1.365079 | 1.968295 | 8.306519 | 2.212436 | 8.555616 | 2.998997 | 2.254981 | 7.924449 | 10.56541 | -0.09164061 | 4.914994 | 11.59221 | 3.091435 | -0.3330649 | 5.302969 | 5.331223 | 8.799902
|  |  |  | MATERIAL | FGM_FOM
|  |  |  | SiO2 | 0.4197967 | [29 empty] | FGM # | SiO2 | Al2O3 | HfO2 | La2O3 | TiO2 | SiO22 | A | B | C | D | E | F | G | H | J | K | L | M | TiO23
|  |  |  | Al2O3 | 1.44177 | [29 empty] | Equivalent Kappa | 3.9 | 12 | 22 | 27 | 80 | 3.9 | 12.63333 | 17.31667 | 20.33333 | 30 | 31.96667 | 35.3 | 38 | 41.95 | 43.3 | 51 | 59 | 70.33333 | 80
|  |  |  | HfO2 | 6.979712 | [29 empty] | SiO2 (nm) | 3 | 0 | 0 | 0 | 0 | 3 | 1 | 0.5 | 0 | 0 | 1 | 1 | 0 | 1.5 | 1 | 0 | 0 | 0 | 0
|  |  |  | La2O3 | 2.000877 | [29 empty] | Sapphire (nm) | 0 | 3 | 0 | 0 | 0 | 0 | 1 | 0.5 | 0.5 | 0.5 | 1 | 0 | 1 | 0 | 0.5 | 0 | 0.5 | 0 | 0
|  |  |  | TiO2 | 8.543954 | [29 empty] | HfO2 (nm) | 0 | 0 | 3 | 0 | 0 | 0 | 1 | 2 | 2.5 | 2 | 0 | 1 | 1 | 0 | 0 | 1.5 | 0.5 | 0.5 | 0
|  |  |  | A | 1.770169 | [29 empty] | La2O3 (nm) | 0 | 0 | 0 | 3 | 0 | 0 | 0 | 0 | 0 | 0 | 0 | 0 | 0 | 0 | 0 | 0 | 0 | 0 | 0
|  |  |  | B | 1.599693 | [29 empty] | TiO2 (nm) | 0 | 0 | 0 | 0 | 3 | 0 | 0 | 0 | 0 | 0.5 | 1 | 1 | 1 | 1.5 | 1.5 | 1.5 | 2 | 2.5 | 3
|  |  |  | C | 6.490798 | [29 empty] | Total Thickness (nm) | 3 | 3 | 3 | 3 | 3 | 3 | 3 | 3 | 3 | 3 | 3 | 3 | 3 | 3 | 3 | 3 | 3 | 3 | 3
|  |  |  | D | 8.851561
|  |  |  | E | 3.341502 | [42 empty] | 0.8497
|  |  |  | F | 3.231122 | [42 empty] | 79
|  |  |  | G | 9.745532 | [42 empty] | 79.3
|  |  |  | H | 1.804292 | [42 empty] | 8.87
|  |  |  | J | 3.209501 | [42 empty] | 1e-16
|  |  |  | K | 4.917649 | [42 empty] | 1e-07
|  |  |  | L | 4.928762 | [42 empty] | 1000000000
|  |  |  | M | 8.567457 | [42 empty] | 6.48e-18
1.23e-05
1890000000000
FGM-D, -G have better DIBL than HfO2
FGM-K, -L, -M have better ION/IOFF ratios than HfO2
FGM-E, -F, - G, - H, - J have lower Vth voltages than HfO2
FGM-K, -L, -M have lower IOFF values than HfO2
FGM-C, -D, -F, -G, -H have much higher ION values than HfO2

## FinFET_v96_Bulk_Added
|  |  |  | filename | FinFET_v96_FGM_SiO2_3nm_HfO2_0nm_TiO2_0nm_BOX_Al2O3 | FinFET_v96_FGM_Al2O3_3nm_HfO2_0nm_TiO2_0nm_BOX_Al2O3 | FinFET_v96_FGM_SiO2_0nm_HfO2_3nm_TiO2_0nm_BOX_Al2O3 | FinFET_v96_FGM_SiO2_0nm_La2O3_3nm_TiO2_0nm_BOX_Al2O3 | FinFET_v96_FGM_SiO2_0nm_La2O3_0nm_TiO2_3nm_BOX_Al2O3 | FinFET_v96_FGM_SiO2_3nm_HfO2_0nm_TiO2_0nm_BOX_Al2O3 | FinFET_v96_FGM_SiO2_1nm_Al2O3_1nm_HfO2_1nm_BOX_Al2O3 | FinFET_v96_FGM_SiO2_0.5nm_Al2O3_0.5nm_HfO2_2nm_BOX_Al2O3 | FinFET_v96_FGM_SiO2_0.5nm_HfO2_2.5nm_TiO2_0nm_BOX_Al2O3 | FinFET_v96_FGM_Al2O3_0.5nm_HfO2_2.5nm_TiO2_0nm_BOX_Al2O3 | FinFET_v96_FGM_Al2O3_0.5nm_HfO2_2nm_TiO2_0.5nm_BOX_Al2O3 | FinFET_v96_FGM_SiO2_1nm_Al2O3_1nm_TiO2_1nm_BOX_Al2O3 | FinFET_v96_FGM_SiO2_1nm_HfO2_1nm_TiO2_1nm_BOX_Al2O3 | FinFET_v96_FGM_BULK_ADDED_Al2O3_1nm_HfO2_1nm_TiO2_1nm_BOX_Al2O3 | FinFET_v96_FGM_SiO2_1.5nm_HfO2_0nm_TiO2_1.5nm_BOX_Al2O3 | FinFET_v96_FGM_SiO2_1nm_Al2O3_0.5nm_TiO2_1.5nm_BOX_Al2O3 | FinFET_v96_FGM_SiO2_0nm_HfO2_1.5nm_TiO2_1.5nm_BOX_Al2O3 | FinFET_v96_FGM_Al2O3_0.5nm_HfO2_0.5nm_TiO2_2nm_BOX_Al2O3 | FinFET_v96_FGM_Al2O3_0nm_HfO2_0.5nm_TiO2_2.5nm_BOX_Al2O3
Max Id (A) w/ Single Dielectric |  | Imax / Idleakage | input file for ATLAS | Single Kappa | 3.9 | 12 | 22 | 27 | 80 | 3.9 | [13 empty] | 80
|  |  |  | Equivalent Bandgap | 9 | 8.2 | 5.2 | 5.2 | 3.5 | 9 | 7.466667 | 6.333333 | 5.833333 | 5.7 | 5.416667 | 6.9 | 5.9 | 5.633333 | 6.25 | 6.116667 | 4.35 | 4.566667 | 3.783333 | 3.5 | 003_Box_Sapphier | 003_Box_SiO2 | 003_Box_TiO2 | Box-Sio2-TiO2 | 111_BOX_Sapphire | FGM-Sapphire | 111_FGM-Sapphire | FGM-HfO2 | FGM-HfO2 | FGM-TiO2 | FGM-TiO2
Material | Bandgap | Kappa |  | Equivalent Kappa | 3.9 | 12 | 25 | 27 | 80 | 3.9 | 13.63333 | 19.31667 | 21.48333 | 22.83333 | 32 | 31.96667 | 36.3 | 39 | 41.95 | 43.3 | 52.5 | 59.5 | 70.83333 | 80 | 80 | 80 | 80
SiO2 | 9 | 3.9 |  | Vth | 0.5318 | 0.7516 | 0.8673 | 0.8853 | 0.9421 | 0.5318 | 0.7012 | 0.7817 | 0.8001 | 0.8447 | 0.858 | 0.7312 | 0.7688 | 0.8497 | 0.7252 | 0.7631 | 0.9027 | 0.8952 | 0.9279 | 0.9421 | 1.0038 | 1.0029 | 1.008 | -0.5085% | 0.928 | 23.47% |  | 6.999% |  | -1.497%
Si3N4 | 4.6 | 7.5 |  | SS_05 | 89.6 | 87.8 | 82.5 | 81.8 | 76.2 | 89.6 | 82.6 | 81.1 | 81.7 | 82 | 80.3 | 78.9 | 76.8 | 79 | 77.1 | 76.2 | 79.8 | 78.3 | 77 | 76.2 | 56.8 | 56.1 | 59 | -5.169% | 58.3 | -33.6% |  | -29.33% |  | -23.49%
HfSiO4 |  | 12 |  | SS_7 | 89.5 | 88.1 | 82.8 | 82.1 | 75 | 89.5 | 82.7 | 81.4 | 81.9 | 82.4 | 80.7 | -1099.8 | 76.9 | 79.3 | 77.3 | 76.3 | 80 | 78.4 | 76.2 | 75 | 56.7 | 55.7 | 58.9 | -5.745% | 57.8 | -34.39% |  | -30.19% |  | -22.93%
Sapphire | 8.2 | 12 |  | DIBL | 19.3 | 13.13 | 8.87 | 7.57 | 5.04 | 19.3 | 15.22 | 9.3 | 8.43 | 9.83 | 8.7 | 12.52 | 9.48 | 8.87 | 12.7 | 9.74 | 6.17 | 6.43 | 5.48 | 5.04 | 7.39 | 7.48 | 6.96 | 6.952% | 6.87 | -47.68% | %60 better DIBL | -22.55% | %15,1 better DIBL | 36.31% | %8,2 better DIBL
HfO2 | 5.2 | 25 |  | Id_00 | 1e-12 | 1e-14 | 1e-16 | 1e-16 | 1e-17 | 1e-12 | 1e-14 | 1e-15 | 1e-15 | 1e-16 | 1e-16 | 1e-15 | 1e-15 | 1e-16 | 1e-15 | 1e-16 | 1e-17 | 1e-17 | 1e-17 | 1e-17 | 1e-29 | 1e-31 | 1e-23 | -9999999900% | 1e-21 | -100% |  | -100% |  | -99.99%
La2O3 | 5.6 | 35 |  | Id_Th | 1e-07 | 1e-07 | 1e-07 | 1e-07 | 1e-07 | 1e-07 | 1e-07 | 1e-07 | 1e-07 | 1e-07 | 1e-07 | 1e-07 | 1e-07 | 1e-07 | 1e-07 | 1e-07 | 1e-07 | 1e-07 | 1e-07 | 1e-07 | 1e-07 | 1e-07 | 1e-07 | 0% | 1e-07 | 0% |  | 0% |  | 0%
TiO2 | 3.5 | 80 |  | Ion/Ioff | 100000 | 10000000 | 1000000000 | 1000000000 | 10000000000 | 100000 | 10000000 | 100000000 | 100000000 | 1000000000 | 1000000000 | 100000000 | 100000000 | 1000000000 | 100000000 | 1000000000 | 10000000000 | 10000000000 | 10000000000 | 10000000000 | 1e+22 | 1e+24 | 10000000000000000 | 100% | 100000000000000 | 999999900% |  | 9999900% |  | 999900%
|  |  |  | Ioff | 3.549881928e-14 | 4.278569246e-16 | 1.37294566e-17 | 6.902170464e-18 | 3.212109693e-19 | 3.549881928e-14 | 3.288592799e-16 | 4.763235696e-17 | 2.808281586e-17 | 1.936588366e-17 | 8.360432215e-18 | 7.915922252e-17 | 1.844024602e-17 | 6.487380583e-18 | 4.423633022e-17 | 1.71759183e-17 | 1.635180791e-18 | 1.049373011e-18 | 5.224163152e-19 | 3.212109693e-19 | 7.033988107e-32 | 4.473025324e-33 | 3.868835313e-24 | -86492586746% | 4.451949993e-23 | -100% |  | -100% |  | -99.99%
|  |  |  | Ion | 2.004523551e-05 | 1.870040223e-05 | 1.171309598e-05 | 1.423963863e-05 | 1.372821104e-05 | 2.004523551e-05 | 1.907189942e-05 | 1.632321543e-05 | 1.883513069e-05 | 1.425507866e-05 | 1.561960389e-05 | 1.085889421e-05 | 1.786813879e-05 | 1.231310583e-05 | 1.926815839e-05 | 1.793158023e-05 | 1.419716319e-05 | 1.590327458e-05 | 1.473558266e-05 | 1.372821104e-05 | 7.374447491e-06 | 5.040881847e-06 | 7.008798067e-06 | -39.04% | 9.077387738e-06 | -51.46% |  | -22.5% |  | -33.88% | %80 better ION
|  |  |  | I Max / I Leakage | 564673300 | 43707140000 | 853136200000 | 2063067000000 | 42738920000000 | 564673300 | 57994100000 | 342691700000 | 670699500000 | 736092300000 | 1868277000000 | 137177900000 | 968975100000 | 1898009000000 | 435573200000 | 1043995000000 | 8682320000000 | 15155030000000 | 28206590000000 | 42738920000000 | 1.0484e+26 | 1.127e+27 | 1.8116e+18 | 100% | 2.039e+17 | 466506974% |  | 23899589% |  | 476975%
|  |  |  | SiO2 (nm) | 3 | 0 | 0 | 0 | 0 | 3 | 1 | 0.5 | 0.5 | 0 | 0 | 1 | 1 | 0 | 1.5 | 1 | 0 | 0 | 0 | 0 |  |  |  |  | 0
|  |  |  | Sapphire (nm) | 0 | 3 | 0 | 0 | 0 | 0 | 1 | 0.5 | 0 | 0.5 | 0.5 | 1 | 0 | 1 | 0 | 0.5 | 0 | 0.5 | 0 | 0 |  |  |  |  | 1
|  |  |  | HfO2 (nm) | 0 | 0 | 3 | 0 | 0 | 0 | 1 | 2 | 2.5 | 2.5 | 2 | 0 | 1 | 1 | 0 | 0 | 1.5 | 0.5 | 0.5 | 0 |  |  |  |  | 1
|  |  |  | La2O3 (nm) | 0 | 0 | 0 | 3 | 0 | 0 | 0 | 0 | 0 | 0 | 0 | 0 | 0 | 0 | 0 | 0 | 0 | 0 | 0 | 0
|  |  |  | TiO2 (nm) | 0 | 0 | 0 | 0 | 3 | 0 | 0 | 0 | 0 | 0 | 0.5 | 1 | 1 | 1 | 1.5 | 1.5 | 1.5 | 2 | 2.5 | 3 |  |  |  |  | 1
|  |  |  | Total Thickness | 3 | 3 | 3 | 3 | 3 | 3 | 3 | 3 | 3 | 3 | 3 | 3 | 3 | 3 | 3 | 3 | 3 | 3 | 3 | 3 |  |  |  |  | 3
|  |  |  | FGM # | SiO2 | Al2O3 | HfO2 | La2O3 | TiO2 |  | A | B | C | CD | D | E | F | G | H | J | K | L | M | [5 empty] | G
[16 empty] | No HfO2 |  |  | No HfO2 | No HfO2
|  |  |  | FGM STEP COUNT | [7 empty] | 3 | 2 |  | 3 | 3 | 3 | 3 | 2 | 3 | 2 | 3 | 2
|  |  |  | MATERIAL | SiO2 | Al2O3 | HfO2 | La2O3 | TiO2 | SiO2 | A | B | C | CD | D | E | F | G | H | J | K | L | M | TiO2
|  |  |  | FGM_FOM | 1.743531 | 1.655693 | 2.817528 | 3.786176 | 8.421996 | 1.743531 | 1.6316 | 3.442761 | 3.976924 | 2.484907 | 3.196536 | 2.303483 | 3.821797 | 3.220082 | 2.454046 | 3.741452 | 5.790085 | 5.675313 | 7.280786 | 8.421996
|  |  |  | MATERIAL | SiO2 | Al2O3 | HfO2 | La2O3 | TiO2 | A | B | C | D |  | E | F | G | H | J | K | L | M
|  |  |  | FGM_FOM | 1.743531 | 1.655693 | 2.817528 | 3.786176 | 8.421996 | 1.6316 | 3.442761 | 3.976924 | 3.196536 |  | 2.303483 | 3.821797 | 3.220082 | 2.454046 | 3.741452 | 5.790085 | 5.675313 | 7.280786
|  |  |  | MATERIAL | SiO2 | Al2O3 | HfO2 | La2O3 | TiO2 | A | B | C | D |  | E | F | G | H | J | K | L | M
|  |  |  | FGM_FOM | 1.365079 | 1.968295 | 8.306519 | 2.212436 | 8.555616 | 2.998997 | 2.254981 | 7.924449 | 10.56541 |  | -0.09164061 | 4.914994 | 11.59221 | 3.091435 | -0.3330649 | 5.302969 | 5.331223 | 8.799902
|  |  |  | MATERIAL | FGM_FOM
|  |  |  | SiO2 | 1.743531 | [30 empty] | FGM # | SiO2 | Al2O3 | HfO2 | La2O3 | TiO2 | SiO22 | A | B | C | D | E | F | G | H | J | K | L | M | TiO23
|  |  |  | Al2O3 | 1.655693 | [30 empty] | Equivalent Kappa | 3.9 | 12 | 22 | 27 | 80 | 3.9 | 12.63333 | 17.31667 | 20.33333 | 30 | 31.96667 | 35.3 | 38 | 41.95 | 43.3 | 51 | 59 | 70.33333 | 80
|  |  |  | HfO2 | 2.817528 | [30 empty] | SiO2 (nm) | 3 | 0 | 0 | 0 | 0 | 3 | 1 | 0.5 | 0 | 0 | 1 | 1 | 0 | 1.5 | 1 | 0 | 0 | 0 | 0
|  |  |  | La2O3 | 3.786176 | [30 empty] | Sapphire (nm) | 0 | 3 | 0 | 0 | 0 | 0 | 1 | 0.5 | 0.5 | 0.5 | 1 | 0 | 1 | 0 | 0.5 | 0 | 0.5 | 0 | 0
|  |  |  | TiO2 | 8.421996 | [30 empty] | HfO2 (nm) | 0 | 0 | 3 | 0 | 0 | 0 | 1 | 2 | 2.5 | 2 | 0 | 1 | 1 | 0 | 0 | 1.5 | 0.5 | 0.5 | 0
|  |  |  | A | 1.6316 | [30 empty] | La2O3 (nm) | 0 | 0 | 0 | 3 | 0 | 0 | 0 | 0 | 0 | 0 | 0 | 0 | 0 | 0 | 0 | 0 | 0 | 0 | 0
|  |  |  | B | 3.442761 | [30 empty] | TiO2 (nm) | 0 | 0 | 0 | 0 | 3 | 0 | 0 | 0 | 0 | 0.5 | 1 | 1 | 1 | 1.5 | 1.5 | 1.5 | 2 | 2.5 | 3
|  |  |  | C | 3.976924 | [30 empty] | Total Thickness (nm) | 3 | 3 | 3 | 3 | 3 | 3 | 3 | 3 | 3 | 3 | 3 | 3 | 3 | 3 | 3 | 3 | 3 | 3 | 3
|  |  |  | CD | 2.484907
|  |  |  | D | 3.196536
|  |  |  | E | 2.303483 | [43 empty] | 0.8497
|  |  |  | F | 3.821797 | [43 empty] | 79
|  |  |  | G | 3.220082 | [43 empty] | 79.3
|  |  |  | H | 2.454046 | [43 empty] | 8.87
|  |  |  | J | 3.741452 | [43 empty] | 1e-16
|  |  |  | K | 5.790085 | [43 empty] | 1e-07
|  |  |  | L | 5.675313 | [43 empty] | 1000000000
|  |  |  | M | 7.280786 | [43 empty] | 6.48e-18
1.23e-05
1890000000000
FGM-D, -G have better DIBL than HfO2
FGM-K, -L, -M have better ION/IOFF ratios than HfO2
FGM-E, -F, - G, - H, - J have lower Vth voltages than HfO2
FGM-K, -L, -M have lower IOFF values than HfO2
FGM-C, -D, -F, -G, -H have much higher ION values than HfO2

## FinFET_v96_Eq_Kappa_BOX=HfO2
[5 empty] | filename | [18 empty] | FinFET_v97_FGM_SiO2_0nm_HfO2_0.5nm_TiO2_2.5nm_BOX_HfO2
Max Id (A) w/ Single Dielectric |  | Imax / Idleakage | input file for ATLAS |  | Kappa | 3.9 | 12 | 22 | 30 | 80 | 3.9 | [13 empty] | 80
[6 empty] | SiO2 | Al2O3 | HfO2 | La2O3 | TiO2 | 0 | A | B | C | D | E | F | G | H | J | K | L | M | N
|  |  | t1 |  | SiO2 (nm) | 3 | 0 | 0 | 0 | 0 | 3 | 1.5 | 1 | 1 | 1 | 1 | 0.5 | 0.5 | 0 | 0 | 0 | 0 | 0 | 0 | 0 |  |  |  |  | 0
|  |  | t2 |  | Al2O3 (nm) | 0 | 3 | 0 | 0 | 0 | 0 | 0 | 1 | 1 | 0.5 | 0 | 0.5 | 0 | 0.5 | 1 | 0.5 | 0.5 | 0 | 0 | 0 |  |  |  |  | 1
[5 empty] | HfO2 (nm) | 0 | 0 | 3 | 0 | 0 | 0 | 0 | 1 | 0 | 0 | 1 | 2 | 2.5 | 2.5 | 1 | 2 | 0.5 | 1.5 | 0.5 | 0 |  |  |  |  | 1
[5 empty] | La2O3 (nm) | 0 | 0 | 0 | 3 | 0 | 0 | 0 | 0 | 0 | 0 | 0 | 0 | 0 | 0 | 0 | 0 | 0 | 0 | 0 | 0
|  |  | t3 |  | TiO2 (nm) | 0 | 0 | 0 | 0 | 3 | 0 | 1.5 | 0 | 1 | 1.5 | 1 | 0 | 0 | 0 | 1 | 0.5 | 2 | 1.5 | 2.5 | 3 |  |  |  |  | 1
|  |  | tox |  | Total Thickness | 3 | 3 | 3 | 3 | 3 | 3 | 3 | 3 | 3 | 3 | 3 | 3 | 3 | 3 | 3 | 3 | 3 | 3 | 3 | 3 |  |  |  |  | 3
[6 empty] | 3.9 | 12 | 22 | 30 | 80 | 3.9 | 7.437426 | 7.7882 | 8.516833 | 9.468892 | 9.543053 | 11.50391 | 12.40482 | 19.31707 | 21.23324 | 21.60982 | 33.55932 | 34.5098 | 55.57895 | 80
[5 empty] | Equivalent Bandgap | 9 | 8.2 | 5.2 | 5.2 | 3.5 | 9 | 6.25 | 7.466667 | 6.9 | 6.116667 | 5.9 | 6.333333 | 5.833333 | 5.7 | 5.633333 | 5.416667 | 4.566667 | 4.35 | 3.783333 | 3.5 | 003_Box_Sapphier | 003_Box_SiO2 | 003_Box_TiO2 | Box-Sio2-TiO2 | 111_BOX_Sapphire | FGM-Sapphire | 111_FGM-Sapphire | FGM-HfO2 | FGM-HfO2 | FGM-TiO2 | FGM-TiO2
Material | Bandgap | Kappa |  |  | Equivalent Kappa | 3.9 | 12 | 22 | 27 | 80 | 3.9 | 41.95 | 12.63333 | 31.96667 | 43.3 | 35.3 | 17.31667 | 18.98333 | 20.33333 | 38 | 30 | 59 | 51 | 70.33333 | 80 | 80 | 80 | 80
[5 empty] | component1 = e2.e3.t1/tox | 1760 | 0 | 0 | 0 | 0 | 1760 | 880 | 88 | 320 | 320 | 586.6667 | 44 | 44 | 0 | 586.6667 | 293.3333 | 293.3333 | 0 | 0 | 0
[5 empty] | component2 = e1.e3.t2/tox | 0 | 312 | 312 | 312 | 0 | 0 | 0 | 28.6 | 104 | 52 | 104 | 14.3 | 0 | 14.3 | 320 | 640 | 160 | 156 | 52 | 0
[5 empty] | component1 = e1.e2.t3/tox | 0 | 0 | 0 | 0 | 85.8 | 0 | 42.9 | 15.6 | 15.6 | 23.4 | 28.6 | 31.2 | 39 | 39 | 88 | 44 | 176 | 42.9 | 71.5 | 264
SiO2 | 9 | 3.9 | e1 | VTH w/ FGM | VTH w/ single dielectric | 0.5318 | 0.7516 | 0.8673 | 0.8853 | 0.9421 | 0.5318 | 0.7252 | 0.7012 | 0.7312 | 0.7631 | 0.7688 | 0.7817 | 0.8001 | 0.8447 | 0.8497 | 0.858 | 0.8952 | 0.9027 | 0.9279 | 0.9421 | 1.0038 | 1.0029 | 1.008 | -0.5085% | 0.928 | 23.47% |  | 6.999% |  | -1.497%
Si3N4 | 4.6 | 7.5 |  | SS w/ FGM | SS w/ single dielectric | 89.6 | 87.8 | 82.5 | 81.8 | 76.2 | 89.6 | 77.1 | 82.6 | 78.9 | 76.2 | 76.8 | 81.1 | 81.7 | 82 | 79 | 80.3 | 78.3 | 79.8 | 77 | 76.2 | 56.8 | 56.1 | 59 | -5.169% | 58.3 | -33.6% |  | -29.33% |  | -23.49%
HfSiO4 |  | 12 |  |  | SS_7 | 89.5 | 88.1 | 82.8 | 82.1 | 75 | 89.5 | 77.3 | 82.7 | -1099.8 | 76.3 | 76.9 | 81.4 | 81.9 | 82.4 | 79.3 | 80.7 | 78.4 | 80 | 76.2 | 75 | 56.7 | 55.7 | 58.9 | -5.745% | 57.8 | -34.39% |  | -30.19% |  | -22.93%
Sapphire | 8.2 | 12 | e2 | DIBL w/ FGM | DIBL w/ single dielectric | 19.3 | 13.13 | 8.87 | 7.57 | 5.04 | 19.3 | 12.7 | 15.22 | 12.52 | 9.74 | 9.48 | 9.3 | 8.43 | 9.83 | 8.87 | 8.7 | 6.43 | 6.17 | 5.48 | 5.04 | 7.39 | 7.48 | 6.96 | 6.952% | 6.87 | -47.68% | %60 better DIBL | -22.55% | %15,1 better DIBL | 36.31% | %8,2 better DIBL
HfO2 | 5.2 | 22 |  |  | Id_00 | 1e-12 | 1e-14 | 1e-16 | 1e-16 | 1e-17 | 1e-12 | 1e-15 | 1e-14 | 1e-15 | 1e-16 | 1e-15 | 1e-15 | 1e-15 | 1e-16 | 1e-16 | 1e-16 | 1e-17 | 1e-17 | 1e-17 | 1e-17 | 1e-29 | 1e-31 | 1e-23 | -9999999900% | 1e-21 | -100% |  | -100% |  | -99.99%
La2O3 | 5.6 | 30 |  |  | Id_Th | 1e-07 | 1e-07 | 1e-07 | 1e-07 | 1e-07 | 1e-07 | 1e-07 | 1e-07 | 1e-07 | 1e-07 | 1e-07 | 1e-07 | 1e-07 | 1e-07 | 1e-07 | 1e-07 | 1e-07 | 1e-07 | 1e-07 | 1e-07 | 1e-07 | 1e-07 | 1e-07 | 0% | 1e-07 | 0% |  | 0% |  | 0%
TiO2 | 3.5 | 80 | e3 |  | ION/IOFF | 100000 | 10000000 | 1000000000 | 1000000000 | 10000000000 | 100000 | 100000000 | 10000000 | 100000000 | 1000000000 | 100000000 | 100000000 | 100000000 | 1000000000 | 1000000000 | 1000000000 | 10000000000 | 10000000000 | 10000000000 | 10000000000 | 1e+22 | 1e+24 | 10000000000000000 | 100% | 100000000000000 | 999999900% |  | 9999900% |  | 999900%
|  |  |  | IOFF w/ FGM | IOFF w/ single dielectric | 3.549881928e-14 | 4.278569246e-16 | 1.37294566e-17 | 6.902170464e-18 | 3.212109693e-19 | 3.549881928e-14 | 4.423633022e-17 | 3.288592799e-16 | 7.915922252e-17 | 1.71759183e-17 | 1.844024602e-17 | 4.763235696e-17 | 2.808281586e-17 | 1.936588366e-17 | 6.487380583e-18 | 8.360432215e-18 | 1.049373011e-18 | 1.635180791e-18 | 5.224163152e-19 | 3.212109693e-19 | 7.033988107e-32 | 4.473025324e-33 | 3.868835313e-24 | -86492586746% | 4.451949993e-23 | -100% |  | -100% |  | -99.99%
|  |  |  | ION w/ FGM | ION w/ single dielectric | 2.004523551e-05 | 1.870040223e-05 | 1.171309598e-05 | 1.423963863e-05 | 1.372821104e-05 | 2.004523551e-05 | 1.926815839e-05 | 1.907189942e-05 | 1.085889421e-05 | 1.793158023e-05 | 1.786813879e-05 | 1.632321543e-05 | 1.883513069e-05 | 1.425507866e-05 | 1.231310583e-05 | 1.561960389e-05 | 1.590327458e-05 | 1.419716319e-05 | 1.473558266e-05 | 1.372821104e-05 | 7.374447491e-06 | 5.040881847e-06 | 7.008798067e-06 | -39.04% | 9.077387738e-06 | -51.46% |  | -22.5% |  | -33.88% | %80 better ION
|  |  |  | ION/IOFF w/ FGM | ION/IOFF w/ single dielectric | 564673300 | 43707140000 | 853136200000 | 2063067000000 | 42738920000000 | 564673300 | 435573200000 | 57994100000 | 137177900000 | 1043995000000 | 968975100000 | 342691700000 | 670699500000 | 736092300000 | 1898009000000 | 1868277000000 | 15155030000000 | 8682320000000 | 28206590000000 | 42738920000000 | 1.0484e+26 | 1.127e+27 | 1.8116e+18 | 100% | 2.039e+17 | 466506974% |  | 23899589% |  | 476975%
[5 empty] | FGM # | SiO2 | Al2O3 | HfO2 | La2O3 | TiO2 |  | A | B | C | D | E | F | G | H | J | K | L | M | N | [5 empty] | G
[12 empty] | No HfO2 |  | No HfO2 | No HfO2
[5 empty] | FGM STEP COUNT | [6 empty] | 2 |  | 3 | 3 | 3 | 3 | 2 |  | 3 | 3 | 3 | 2
[5 empty] | MATERIAL | SiO2 | Al2O3 | HfO2 | La2O3 | TiO2 | SiO2 | A | B | C | D | E | F | G | H | J | K | L | M | N | TiO2
[5 empty] | FGM_FOM | 9.516639 | 12.28056 | 18.79882 | 22.46351 | 37.67381 | 9.516639 | 16.39087 | 12.2099 | 15.4192 | 21.22081 | 21.41424 | 19.56456 | 21.46166 | 17.42884 | 20.62158 | 20.47262 | 29.24428 | 29.11099 | 34.35272 | 8.421996
[5 empty] | MATERIAL | SiO2 | Al2O3 | HfO2 | La2O3 | TiO2 | B | D | F | E | M | J | G | K |  | A | C | #REF! | L
[5 empty] | FGM_FOM | 9.516639 | 12.28056 | 18.79882 | 22.46351 | 37.67381 | 12.2099 | 21.22081 | 19.56456 | 21.41424 | 29.11099 | 20.62158 | 21.46166 | 20.47262 |  | 16.39087 | 15.4192 | #REF! | 29.24428
[5 empty] | MATERIAL | SiO2 | Al2O3 | HfO2 | La2O3 | TiO2 | A | J | B | F | K | G | C | D |  | H | E | M | L
[5 empty] | FGM_FOM | 1.365079 | 1.968295 | 8.306519 | 2.212436 | 8.555616 | 2.998997 | -0.3330649 | 2.254981 | 4.914994 | 5.302969 | 11.59221 | 7.924449 | 10.56541 |  | 3.091435 | -0.09164061 | 8.799902 | 5.331223
[5 empty] | MATERIAL | FGM_FOM
[5 empty] | SiO2 | 9.516639 | [30 empty] | FGM # | SiO2 | Al2O3 | HfO2 | La2O3 | TiO2 | SiO22 | A | B | C | D | E | F | G | H | J | K | L | M | TiO23
[5 empty] | Al2O3 | 12.28056 | [30 empty] | Equivalent Kappa | 3.9 | 12 | 22 | 27 | 80 | 3.9 | 12.63333 | 17.31667 | 20.33333 | 30 | 31.96667 | 35.3 | 38 | 41.95 | 43.3 | 51 | 59 | 70.33333 | 80
[5 empty] | HfO2 | 18.79882 | [30 empty] | SiO2 (nm) | 3 | 0 | 0 | 0 | 0 | 3 | 1 | 0.5 | 0 | 0 | 1 | 1 | 0 | 1.5 | 1 | 0 | 0 | 0 | 0
[5 empty] | La2O3 | 22.46351 | [30 empty] | Sapphire (nm) | 0 | 3 | 0 | 0 | 0 | 0 | 1 | 0.5 | 0.5 | 0.5 | 1 | 0 | 1 | 0 | 0.5 | 0 | 0.5 | 0 | 0
[5 empty] | TiO2 | 37.67381 | [30 empty] | HfO2 (nm) | 0 | 0 | 3 | 0 | 0 | 0 | 1 | 2 | 2.5 | 2 | 0 | 1 | 1 | 0 | 0 | 1.5 | 0.5 | 0.5 | 0
[5 empty] | A | 12.2099 | [30 empty] | La2O3 (nm) | 0 | 0 | 0 | 3 | 0 | 0 | 0 | 0 | 0 | 0 | 0 | 0 | 0 | 0 | 0 | 0 | 0 | 0 | 0
[5 empty] | B | 19.56456 | [30 empty] | TiO2 (nm) | 0 | 0 | 0 | 0 | 3 | 0 | 0 | 0 | 0 | 0.5 | 1 | 1 | 1 | 1.5 | 1.5 | 1.5 | 2 | 2.5 | 3
[5 empty] | C | 21.46166 | [30 empty] | Total Thickness (nm) | 3 | 3 | 3 | 3 | 3 | 3 | 3 | 3 | 3 | 3 | 3 | 3 | 3 | 3 | 3 | 3 | 3 | 3 | 3
[5 empty] | D | 17.42884
[5 empty] | E | 20.47262
[5 empty] | F | 15.4192 | [43 empty] | 0.8497
[5 empty] | G | 21.41424 | [43 empty] | 79
[5 empty] | H | 20.62158 | [43 empty] | 79.3
[5 empty] | J | 16.39087 | [43 empty] | 8.87
[5 empty] | K | 21.22081 | [43 empty] | 1e-16
[5 empty] | L | 29.11099 | [43 empty] | 1e-07
[5 empty] | M | 29.24428 | [43 empty] | 1000000000
[5 empty] | N | 34.35272 | [43 empty] | 6.48e-18
1.23e-05
1890000000000
FGM-D, -G have better DIBL than HfO2
FGM-K, -L, -M have better ION/IOFF ratios than HfO2
FGM-E, -F, - G, - H, - J have lower Vth voltages than HfO2
FGM-K, -L, -M have lower IOFF values than HfO2
FGM-C, -D, -F, -G, -H have much higher ION values than HfO2

## FinFET_v97_Maxwell Garnet
[5 empty] | filename | [18 empty] | FinFET_v97_FGM_SiO2_0nm_HfO2_0.5nm_TiO2_2.5nm_BOX_HfO2
Max Id (A) w/ Single Dielectric |  | Imax / Idleakage | input file for ATLAS |  | Kappa | 3.9 | 12 | 22 | 30 | 80 | 3.9 | [13 empty] | 80
[6 empty] | SiO2 | Al2O3 | HfO2 | La2O3 | TiO2 | 0 | A | B | C | D | E | F | G | H | J | K | L | M | N
|  |  | t1 |  | SiO2 (nm) | 3 | 0 | 0 | 0 | 0 | 3 | 1.5 | 1 | 1 | 1 | 1 | 0.5 | 0.5 | 0 | 0 | 0 | 0 | 0 | 0 | 0 |  |  |  |  | 0
|  |  | t2 |  | Al2O3 (nm) | 0 | 3 | 0 | 0 | 0 | 0 | 0 | 1 | 1 | 0.5 | 0 | 0.5 | 0 | 0.5 | 1 | 0.5 | 0.5 | 0 | 0 | 0 |  |  |  |  | 1
[5 empty] | HfO2 (nm) | 0 | 0 | 3 | 0 | 0 | 0 | 0 | 1 | 0 | 0 | 1 | 2 | 2.5 | 2.5 | 1 | 2 | 0.5 | 1.5 | 0.5 | 0 |  |  |  |  | 1
[5 empty] | La2O3 (nm) | 0 | 0 | 0 | 3 | 0 | 0 | 0 | 0 | 0 | 0 | 0 | 0 | 0 | 0 | 0 | 0 | 0 | 0 | 0 | 0
|  |  | t3 |  | TiO2 (nm) | 0 | 0 | 0 | 0 | 3 | 0 | 1.5 | 0 | 1 | 1.5 | 1 | 0 | 0 | 0 | 1 | 0.5 | 2 | 1.5 | 2.5 | 3 |  |  |  |  | 1
|  |  | tox |  | Total Thickness | 3 | 3 | 3 | 3 | 3 | 3 | 3 | 3 | 3 | 3 | 3 | 3 | 3 | 3 | 3 | 3 | 3 | 3 | 3 | 3 |  |  |  |  | 3
|  |  |  | Series Conn |  | 3.9 | 12 | 22 | 30 | 80 | 3.9 | 7.437426 | 7.7882 | 8.516833 | 9.468892 | 9.543053 | 11.50391 | 12.40482 | 19.31707 | 21.23324 | 21.60982 | 33.55932 | 34.5098 | 55.57895 | 80
|  |  |  | Maxwell Garnet | KEFF
[5 empty] | Equivalent Bandgap | 9 | 8.2 | 5.2 | 5.2 | 3.5 | 9 | 6.25 | 7.466667 | 6.9 | 6.116667 | 5.9 | 6.333333 | 5.833333 | 5.7 | 5.633333 | 5.416667 | 4.566667 | 4.35 | 3.783333 | 3.5 | 003_Box_Sapphier | 003_Box_SiO2 | 003_Box_TiO2 | Box-Sio2-TiO2 | 111_BOX_Sapphire | FGM-Sapphire | 111_FGM-Sapphire | FGM-HfO2 | FGM-HfO2 | FGM-TiO2 | FGM-TiO2
Material | Bandgap | Kappa |  |  | Equivalent Kappa | 3.9 | 12 | 22 | 27 | 80 | 3.9 | 41.95 | 12.63333 | 31.96667 | 43.3 | 35.3 | 17.31667 | 18.98333 | 20.33333 | 38 | 30 | 59 | 51 | 70.33333 | 80 | 80 | 80 | 80
[5 empty] | component1 = e2.e3.t1/tox | 1760 | 0 | 0 | 0 | 0 | 1760 | 880 | 88 | 320 | 320 | 586.6667 | 44 | 44 | 0 | 586.6667 | 293.3333 | 293.3333 | 0 | 0 | 0
[5 empty] | component2 = e1.e3.t2/tox | 0 | 312 | 312 | 312 | 0 | 0 | 0 | 28.6 | 104 | 52 | 104 | 14.3 | 0 | 14.3 | 320 | 640 | 160 | 156 | 52 | 0
[5 empty] | component1 = e1.e2.t3/tox | 0 | 0 | 0 | 0 | 85.8 | 0 | 42.9 | 15.6 | 15.6 | 23.4 | 28.6 | 31.2 | 39 | 39 | 88 | 44 | 176 | 42.9 | 71.5 | 264
SiO2 | 9 | 3.9 | e1 | VTH w/ FGM | VTH w/ single dielectric | 0.5318 | 0.7516 | 0.8673 | 0.8853 | 0.9421 | 0.5318 | 0.7252 | 0.7012 | 0.7312 | 0.7631 | 0.7688 | 0.7817 | 0.8001 | 0.8447 | 0.8497 | 0.858 | 0.8952 | 0.9027 | 0.9279 | 0.9421 | 1.0038 | 1.0029 | 1.008 | -0.5085% | 0.928 | 23.47% |  | 6.999% |  | -1.497%
Si3N4 | 4.6 | 7.5 |  | SS w/ FGM | SS w/ single dielectric | 89.6 | 87.8 | 82.5 | 81.8 | 76.2 | 89.6 | 77.1 | 82.6 | 78.9 | 76.2 | 76.8 | 81.1 | 81.7 | 82 | 79 | 80.3 | 78.3 | 79.8 | 77 | 76.2 | 56.8 | 56.1 | 59 | -5.169% | 58.3 | -33.6% |  | -29.33% |  | -23.49%
HfSiO4 |  | 12 |  |  | SS_7 | 89.5 | 88.1 | 82.8 | 82.1 | 75 | 89.5 | 77.3 | 82.7 | -1099.8 | 76.3 | 76.9 | 81.4 | 81.9 | 82.4 | 79.3 | 80.7 | 78.4 | 80 | 76.2 | 75 | 56.7 | 55.7 | 58.9 | -5.745% | 57.8 | -34.39% |  | -30.19% |  | -22.93%
Sapphire | 8.2 | 12 | e2 | DIBL w/ FGM | DIBL w/ single dielectric | 19.3 | 13.13 | 8.87 | 7.57 | 5.04 | 19.3 | 12.7 | 15.22 | 12.52 | 9.74 | 9.48 | 9.3 | 8.43 | 9.83 | 8.87 | 8.7 | 6.43 | 6.17 | 5.48 | 5.04 | 7.39 | 7.48 | 6.96 | 6.952% | 6.87 | -47.68% | %60 better DIBL | -22.55% | %15,1 better DIBL | 36.31% | %8,2 better DIBL
HfO2 | 5.2 | 22 |  |  | Id_00 | 1e-12 | 1e-14 | 1e-16 | 1e-16 | 1e-17 | 1e-12 | 1e-15 | 1e-14 | 1e-15 | 1e-16 | 1e-15 | 1e-15 | 1e-15 | 1e-16 | 1e-16 | 1e-16 | 1e-17 | 1e-17 | 1e-17 | 1e-17 | 1e-29 | 1e-31 | 1e-23 | -9999999900% | 1e-21 | -100% |  | -100% |  | -99.99%
La2O3 | 5.6 | 30 |  |  | Id_Th | 1e-07 | 1e-07 | 1e-07 | 1e-07 | 1e-07 | 1e-07 | 1e-07 | 1e-07 | 1e-07 | 1e-07 | 1e-07 | 1e-07 | 1e-07 | 1e-07 | 1e-07 | 1e-07 | 1e-07 | 1e-07 | 1e-07 | 1e-07 | 1e-07 | 1e-07 | 1e-07 | 0% | 1e-07 | 0% |  | 0% |  | 0%
TiO2 | 3.5 | 80 | e3 |  | ION/IOFF | 100000 | 10000000 | 1000000000 | 1000000000 | 10000000000 | 100000 | 100000000 | 10000000 | 100000000 | 1000000000 | 100000000 | 100000000 | 100000000 | 1000000000 | 1000000000 | 1000000000 | 10000000000 | 10000000000 | 10000000000 | 10000000000 | 1e+22 | 1e+24 | 10000000000000000 | 100% | 100000000000000 | 999999900% |  | 9999900% |  | 999900%
|  |  |  | IOFF w/ FGM | IOFF w/ single dielectric | 3.549881928e-14 | 4.278569246e-16 | 1.37294566e-17 | 6.902170464e-18 | 3.212109693e-19 | 3.549881928e-14 | 4.423633022e-17 | 3.288592799e-16 | 7.915922252e-17 | 1.71759183e-17 | 1.844024602e-17 | 4.763235696e-17 | 2.808281586e-17 | 1.936588366e-17 | 6.487380583e-18 | 8.360432215e-18 | 1.049373011e-18 | 1.635180791e-18 | 5.224163152e-19 | 3.212109693e-19 | 7.033988107e-32 | 4.473025324e-33 | 3.868835313e-24 | -86492586746% | 4.451949993e-23 | -100% |  | -100% |  | -99.99%
|  |  |  | ION w/ FGM | ION w/ single dielectric | 2.004523551e-05 | 1.870040223e-05 | 1.171309598e-05 | 1.423963863e-05 | 1.372821104e-05 | 2.004523551e-05 | 1.926815839e-05 | 1.907189942e-05 | 1.085889421e-05 | 1.793158023e-05 | 1.786813879e-05 | 1.632321543e-05 | 1.883513069e-05 | 1.425507866e-05 | 1.231310583e-05 | 1.561960389e-05 | 1.590327458e-05 | 1.419716319e-05 | 1.473558266e-05 | 1.372821104e-05 | 7.374447491e-06 | 5.040881847e-06 | 7.008798067e-06 | -39.04% | 9.077387738e-06 | -51.46% |  | -22.5% |  | -33.88% | %80 better ION
|  |  |  | ION/IOFF w/ FGM | ION/IOFF w/ single dielectric | 564673300 | 43707140000 | 853136200000 | 2063067000000 | 42738920000000 | 564673300 | 435573200000 | 57994100000 | 137177900000 | 1043995000000 | 968975100000 | 342691700000 | 670699500000 | 736092300000 | 1898009000000 | 1868277000000 | 15155030000000 | 8682320000000 | 28206590000000 | 42738920000000 | 1.0484e+26 | 1.127e+27 | 1.8116e+18 | 100% | 2.039e+17 | 466506974% |  | 23899589% |  | 476975%
[5 empty] | FGM # | SiO2 | Al2O3 | HfO2 | La2O3 | TiO2 |  | A | B | C | D | E | F | G | H | J | K | L | M | N | [5 empty] | G
[12 empty] | No HfO2 |  | No HfO2 | No HfO2
[5 empty] | FGM STEP COUNT | [6 empty] | 2 |  | 3 | 3 | 3 | 3 | 2 |  | 3 | 3 | 3 | 2
[5 empty] | MATERIAL | SiO2 | Al2O3 | HfO2 | La2O3 | TiO2 | SiO2 | A | B | C | D | E | F | G | H | J | K | L | M | N | TiO2
[5 empty] | FGM_FOM | 9.516639 | 12.28056 | 18.79882 | 22.46351 | 37.67381 | 9.516639 | 16.39087 | 12.2099 | 15.4192 | 21.22081 | 21.41424 | 19.56456 | 21.46166 | 17.42884 | 20.62158 | 20.47262 | 29.24428 | 29.11099 | 34.35272 | 8.421996
[5 empty] | MATERIAL | SiO2 | Al2O3 | HfO2 | La2O3 | TiO2 | B | D | F | E | M | J | G | K |  | A | C | #REF! | L
[5 empty] | FGM_FOM | 9.516639 | 12.28056 | 18.79882 | 22.46351 | 37.67381 | 12.2099 | 21.22081 | 19.56456 | 21.41424 | 29.11099 | 20.62158 | 21.46166 | 20.47262 |  | 16.39087 | 15.4192 | #REF! | 29.24428
[5 empty] | MATERIAL | SiO2 | Al2O3 | HfO2 | La2O3 | TiO2 | A | J | B | F | K | G | C | D |  | H | E | M | L
[5 empty] | FGM_FOM | 1.365079 | 1.968295 | 8.306519 | 2.212436 | 8.555616 | 2.998997 | -0.3330649 | 2.254981 | 4.914994 | 5.302969 | 11.59221 | 7.924449 | 10.56541 |  | 3.091435 | -0.09164061 | 8.799902 | 5.331223
[5 empty] | MATERIAL | FGM_FOM
[5 empty] | SiO2 | 9.516639 | [30 empty] | FGM # | SiO2 | Al2O3 | HfO2 | La2O3 | TiO2 | SiO22 | A | B | C | D | E | F | G | H | J | K | L | M | TiO23
[5 empty] | Al2O3 | 12.28056 | [30 empty] | Equivalent Kappa | 3.9 | 12 | 22 | 27 | 80 | 3.9 | 12.63333 | 17.31667 | 20.33333 | 30 | 31.96667 | 35.3 | 38 | 41.95 | 43.3 | 51 | 59 | 70.33333 | 80
[5 empty] | HfO2 | 18.79882 | [30 empty] | SiO2 (nm) | 3 | 0 | 0 | 0 | 0 | 3 | 1 | 0.5 | 0 | 0 | 1 | 1 | 0 | 1.5 | 1 | 0 | 0 | 0 | 0
[5 empty] | La2O3 | 22.46351 | [30 empty] | Sapphire (nm) | 0 | 3 | 0 | 0 | 0 | 0 | 1 | 0.5 | 0.5 | 0.5 | 1 | 0 | 1 | 0 | 0.5 | 0 | 0.5 | 0 | 0
[5 empty] | TiO2 | 37.67381 | [30 empty] | HfO2 (nm) | 0 | 0 | 3 | 0 | 0 | 0 | 1 | 2 | 2.5 | 2 | 0 | 1 | 1 | 0 | 0 | 1.5 | 0.5 | 0.5 | 0
[5 empty] | A | 12.2099 | [30 empty] | La2O3 (nm) | 0 | 0 | 0 | 3 | 0 | 0 | 0 | 0 | 0 | 0 | 0 | 0 | 0 | 0 | 0 | 0 | 0 | 0 | 0
[5 empty] | B | 19.56456 | [30 empty] | TiO2 (nm) | 0 | 0 | 0 | 0 | 3 | 0 | 0 | 0 | 0 | 0.5 | 1 | 1 | 1 | 1.5 | 1.5 | 1.5 | 2 | 2.5 | 3
[5 empty] | C | 21.46166 | [30 empty] | Total Thickness (nm) | 3 | 3 | 3 | 3 | 3 | 3 | 3 | 3 | 3 | 3 | 3 | 3 | 3 | 3 | 3 | 3 | 3 | 3 | 3
[5 empty] | D | 17.42884
[5 empty] | E | 20.47262
[5 empty] | F | 15.4192 | [43 empty] | 0.8497
[5 empty] | G | 21.41424 | [43 empty] | 79
[5 empty] | H | 20.62158 | [43 empty] | 79.3
[5 empty] | J | 16.39087 | [43 empty] | 8.87
[5 empty] | K | 21.22081 | [43 empty] | 1e-16
[5 empty] | L | 29.11099 | [43 empty] | 1e-07
[5 empty] | M | 29.24428 | [43 empty] | 1000000000
[5 empty] | N | 34.35272 | [43 empty] | 6.48e-18
1.23e-05
1890000000000
FGM-D, -G have better DIBL than HfO2
FGM-K, -L, -M have better ION/IOFF ratios than HfO2
FGM-E, -F, - G, - H, - J have lower Vth voltages than HfO2
FGM-K, -L, -M have lower IOFF values than HfO2
FGM-C, -D, -F, -G, -H have much higher ION values than HfO2

## FinFET_v97_QTUNN_FN_SCHENK_BBT_
[5 empty] | STR FILENAME | FinFET_v97_QTUNN_FN_BBT_HEI_HHI_SiO2_3nm_HfO2_0nm_TiO2_0nm_BOX_Al2O3 | FinFET_v97_QTUNN_FN_BBT_HEI_HHI_Al2O3_3nm_HfO2_0nm_TiO2_0nm_BOX_Al2O3 | FinFET_v97_QTUNN_FN_BBT_HEI_HHI_Al2O3_0nm_HfO2_3nm_TiO2_0nm_BOX_Al2O3 | FinFET_v97_QTUNN_FN_BBT_HEI_HHI_Al2O3_0nm_La2O3_3nm_TiO2_0nm_BOX_Al2O3 | FinFET_v97_QTUNN_FN_BBT_HEI_HHI_Al2O3_0nm_La2O3_0nm_TiO2_3nm_BOX_Al2O3 | FinFET_v97_QTUNN_FN_BBT_HEI_HHI_SiO2_3nm_HfO2_0nm_TiO2_0nm_BOX_Al2O3 | FinFET_v97_QTUNN_FN_BBT_HEI_HHI_SiO2_1nm_Al2O3_1nm_HfO2_1nm_BOX_Al2O3 | FinFET_v97_QTUNN_FN_BBT_HEI_HHI_SiO2_0.5nm_Al2O3_0.5nm_HfO2_2nm_BOX_Al2O3 | FinFET_v97_QTUNN_FN_BBT_HEI_HHI_SiO2_0.5nm_HfO2_2.5nm_TiO2_0nm_BOX_Al2O3 | FinFET_v97_QTUNN_FN_BBT_HEI_HHI_Al2O3_0.5nm_HfO2_2.5nm_TiO2_0nm_BOX_Al2O3 | FinFET_v97_QTUNN_FN_BBT_HEI_HHI_Al2O3_0.5nm_HfO2_2nm_TiO2_0.5nm_BOX_Al2O3 | FinFET_v97_QTUNN_FN_BBT_HEI_HHI_SiO2_1nm_Al2O3_1nm_TiO2_1nm_BOX_Al2O3 | FinFET_v97_QTUNN_FN_BBT_HEI_HHI_SiO2_1nm_HfO2_1nm_TiO2_1nm_BOX_Al2O3 | FinFET_v97_QTUNN_FN_BBT_HEI_HHI_Al2O3_1nm_HfO2_1nm_TiO2_1nm_BOX_Al2O3 | FinFET_v97_QTUNN_FN_BBT_HEI_HHI_SiO2_1.5nm_La2O3_0nm_TiO2_1.5nm_BOX_Al2O3 | FinFET_v97_QTUNN_FN_BBT_HEI_HHI_SiO2_1nm_Al2O3_0.5nm_TiO2_1.5nm_BOX_Al2O3 | FinFET_v97_QTUNN_FN_BBT_HEI_HHI_Al2O3_0nm_HfO2_1.5nm_TiO2_1.5nm_BOX_Al2O3 | FinFET_v97_QTUNN_FN_BBT_HEI_HHI_Al2O3_0.5nm_HfO2_0.5nm_TiO2_2nm_BOX_Al2O3 | FinFET_v97_QTUNN_FN_BBT_HEI_HHI_Al2O3_0nm_HfO2_0.5nm_TiO2_2.5nm_BOX_Al2O3
Max Id (A) w/ Single Dielectric |  | Imax / Idleakage | input file for ATLAS |  | Kappa | 3.9 | 12 | 22 | 30 | 80 | 3.9 | [13 empty] | 80
[6 empty] | SiO2 | Al2O3 | HfO2 | La2O3 | TiO2 | 0 | A | B | C | D | E | F | G | H | J | K | L | M | N
|  |  | t1 |  | SiO2 (nm) | 3 | 0 | 0 | 0 | 0 | 3 | 1 | 0.5 | 0.5 | 0 | 0 | 1 | 1 | 0 | 1.5 | 1 | 0 | 0 | 0 | 0 |  |  |  |  | 0
|  |  | t2 |  | Al2O3 (nm) | 0 | 3 | 0 | 0 | 0 | 0 | 1 | 0.5 | 0 | 0.5 | 0.5 | 1 | 0 | 1 | 0 | 0.5 | 0 | 0.5 | 0 | 0 |  |  |  |  | 1
[5 empty] | HfO2 (nm) | 0 | 0 | 3 | 0 | 0 | 0 | 1 | 2 | 2.5 | 2.5 | 2 | 0 | 1 | 1 | 0 | 0 | 1.5 | 0.5 | 0.5 | 0 |  |  |  |  | 1
[5 empty] | La2O3 (nm) | 0 | 0 | 0 | 3 | 0 | 0 | 0 | 0 | 0 | 0 | 0 | 0 | 0 | 0 | 0 | 0 | 0 | 0 | 0 | 0
|  |  | t3 |  | TiO2 (nm) | 0 | 0 | 0 | 0 | 3 | 0 | 0 | 0 | 0 | 0 | 0.5 | 1 | 1 | 1 | 1.5 | 1.5 | 1.5 | 2 | 2.5 | 3 |  |  |  |  | 1
|  |  | tox |  | Total Thickness | 3 | 3 | 3 | 3 | 3 | 3 | 3 | 3 | 3 | 3 | 3 | 3 | 3 | 3 | 3 | 3 | 3 | 3 | 3 | 3 |  |  |  |  | 3
|  |  |  | Series Conn |  | 3.9 | 12 | 25 | 30 | 95 | 3.9 | 7.900068 | 12.00616 | 13.14607 | 21.17647 | 23.63511 | 8.564824 | 9.774006 | 22.41153 | 7.492417 | 9.558207 | 39.58333 | 36.26723 | 64.77273 | 95
|  |  |  | Maxwell Garnet | KEFF | [6 empty] | 13.63333 | 19.31667 | 21.48333 | 22.83333 | 34.5 | 36.96667 | 41.3 | 44 | 49.45 | 50.8 | 60 | 69.5 | 83.33333
[5 empty] | Equivalent Bandgap | 9 | 8.2 | 5.2 | 5.2 | 3.5 | 9 | 7.466667 | 6.333333 | 5.833333 | 5.7 | 5.416667 | 6.9 | 5.9 | 5.633333 | 6.25 | 6.116667 | 4.35 | 4.566667 | 3.783333 | 3.5 | 003_Box_Sapphier | 003_Box_SiO2 | 003_Box_TiO2 | Box-Sio2-TiO2 | 111_BOX_Sapphire | FGM-Sapphire | 111_FGM-Sapphire | FGM-HfO2 | FGM-HfO2 | FGM-TiO2 | FGM-TiO2
Material | Bandgap | Kappa |  |  | Equivalent Kappa | 3.9 | 12 | 25 | 27 | 95 | 3.9 | 13.63333 | 19.31667 | 21.48333 | 22.83333 | 34.5 | 36.96667 | 41.3 | 44 | 49.45 | 50.8 | 60 | 69.5 | 83.33333 | 95 | 80 | 80 | 80
|  |  |  | SERIAL KAPPA CALCULATION | component1 = e2.e3.t1/tox | 2375 | 0 | 0 | 0 | 0 | 2375 | 100 | 50 | 50 | 0 | 395.8333 | 380 | 791.6667 | 791.6667 | 1187.5 | 380 | 0 | 395.8333 | 0 | 0
[5 empty] | component2 = e1.e3.t2/tox | 0 | 370.5 | 370.5 | 370.5 | 0 | 0 | 32.5 | 16.25 | 0 | 16.25 | 760 | 123.5 | 123.5 | 380 | 0 | 61.75 | 185.25 | 190 | 61.75 | 0
[5 empty] | component1 = e1.e2.t3/tox | 0 | 0 | 0 | 0 | 97.5 | 0 | 15.6 | 31.2 | 39 | 39 | 50 | 15.6 | 32.5 | 100 | 48.75 | 23.4 | 48.75 | 200 | 81.25 | 300 | MIN | MAX | COMPARE W MIN | COMPARE W MAX
SiO2 | 9 | 3.9 | e1 | VTH w/ FGM | VTH w/ single dielectric | 0.5318 | 0.7516 | 0.8673 | 0.8853 | 0.9421 | 0.5318 | 0.7012 | 0.7817 | 0.8001 | 0.8447 | 0.858 | 0.7312 | 0.7688 | 0.8497 | 0.7252 | 0.7631 | 0.9027 | 0.8952 | 0.9279 | 0.9421 | 0.7012 | 0.9421 | -19.15% | 8.624%
Si3N4 | 4.6 | 7.5 |  | SS w/ FGM | SS w/ single dielectric | 89.6 | 87.8 | 82.5 | 81.8 | 76.2 | 89.6 | 82.6 | 81.1 | 81.7 | 82 | 80.3 | 78.9 | 76.8 | 79 | 77.1 | 76.2 | 79.8 | 78.3 | 77 | 76.2 | 76.2 | 89.6 | -7.636% | 10231%
HfSiO4 |  | 12 |  |  | SS_7 | 89.5 | 88.1 | 82.8 | 82.1 | 75 | 89.5 | 82.7 | 81.4 | 81.9 | 82.4 | 80.7 | -1099.8 | 76.9 | 79.3 | 77.3 | 76.3 | 80 | 78.4 | 76.2 | 75 | -1099.8 | 89.5 | -1329% | 10219%
Sapphire | 8.2 | 12 | e2 | DIBL w/ FGM | DIBL w/ single dielectric | 19.3 | 13.13 | 8.87 | 7.57 | 5.04 | 19.3 | 15.22 | 9.3 | 8.43 | 9.83 | 8.7 | 12.52 | 9.48 | 8.87 | 12.7 | 9.74 | 6.17 | 6.43 | 5.48 | 5.04 | 5.04 | 19.3 | -43.18% | 2125% | [6 empty] | %8,2 better DIBL
HfO2 | 5.2 | 25 |  |  | Id_00 (@Vgs=0.2) | 1e-11 | 1e-13 | 1e-14 | 1e-14 | 1e-14 | 1e-11 | 1e-13 | 1e-14 | 1e-14 | 1e-14 | 1e-14 | 1e-13 | 1e-14 | 1e-14 | 1e-13 | 1e-14 | 1e-15 | 1e-15 | 1e-15 | 1e-14 | 1e-15 | 1e-11 | -90% | -100%
La2O3 | 5.6 | 30 |  |  | Id_Th(@Vgs=Vth) | 1e-07 | 1e-07 | 1e-07 | 1e-07 | 1e-07 | 1e-07 | 1e-07 | 1e-07 | 1e-07 | 1e-07 | 1e-07 | 1e-07 | 1e-07 | 1e-07 | 1e-07 | 1e-07 | 1e-07 | 1e-07 | 1e-07 | 1e-07 | 1e-07 | 1e-07 | 0% | -100%
TiO2 | 3.5 | 95 | e3 |  | ION/IOFF | 10000 | 1000000 | 10000000 | 10000000 | 10000000 | 10000 | 1000000 | 10000000 | 10000000 | 10000000 | 10000000 | 1000000 | 10000000 | 10000000 | 1000000 | 10000000 | 100000000 | 100000000 | 100000000 | 10000000 | 10000 | 100000000 | -99.9% | 9
|  |  |  | IOFF w/ FGM | IOFF w/ single dielectric | 3.549910014e-14 | 4.275633301e-16 | 7.484394004e-16 | 1.499924824e-15 | 1.483032294e-14 | 3.549910014e-14 | 3.280341876e-16 | 2.234213289e-17 | 1.353597815e-16 | 7.477623085e-16 | 1.011963044e-15 | 3.716788569e-17 | 1.931287143e-16 | 1.253110365e-15 | 4.714418187e-17 | 2.283911008e-16 | 4.292078024e-15 | 3.98138402e-15 | 3.336325152e-15 | 1.483032294e-14 | 2.234213289e-17 | 4.292078024e-15 | -97.01% | 4.734703
|  |  |  | ION w/ FGM | ION w/ single dielectric | 2.004523551e-05 | 1.870040223e-05 | 1.171309598e-05 | 1.423963863e-05 | 1.372821104e-05 | 2.004523551e-05 | 1.907189942e-05 | 1.632321543e-05 | 1.883513069e-05 | 1.425507866e-05 | 1.561960389e-05 | 1.085889421e-05 | 1.786813879e-05 | 1.231310583e-05 | 1.926815839e-05 | 1.793158023e-05 | 1.419716319e-05 | 1.590327458e-05 | 1.473558266e-05 | 1.372821104e-05 | 1.085889421e-05 | 2.004523551e-05 | -7.293% | 26782710127.9522 | [6 empty] | %80 better ION
|  |  |  | ION/IOFF w/ FGM | ION/IOFF w/ single dielectric | 564668800 | 43737150000 | 15650025872.2 | 9493568212.3 | 925685239.3 | 564668834.7 | 58139974859.1 | 730602378491.2 | 139148648743.9 | 19063649635.7 | 15434954846.0 | 292157974778.8 | 92519327614.0 | 9826034620.7 | 408707026524.1 | 78512604769.6 | 3307759810.2 | 3994408602.7 | 4416710598.8 | 925685239.3 | 564668800 | 730602378491.2 | 3.608% | 842387153799.5061
Ig Leakage current
[5 empty] | FGM # | SiO2 | Al2O3 | HfO2 | La2O3 | TiO2 |  | A | B | C | D | E | F | G | H | J | K | L | M | N |  |  | 0 |  | -100%
[17 empty] | No HfO2 |  |  | No HfO2 | No HfO2
|  |  | 0.8673 |  | FGM STEP COUNT | [7 empty] | 3 | 2 |  | 3 | 3 | 3 | 3 | 2 | 3 | 2 | 3
|  |  | 82.5 |  | MATERIAL | SiO2 | Al2O3 | HfO2 | La2O3 | TiO2 | SiO2 | A | B | C | D | E | F | G | H | J | K | L | M | N | TiO2
[5 empty] | FGM_FOM | 1.74353 | 1.65574 | 2.40745 | 3.067625 | 5.540056 | 1.74353 | 1.631766 | 3.54089 | 3.747234 | 2.15265 | 2.653961 | 2.371391 | 3.496547 | 2.620582 | 2.448217 | 3.391623 | 4.260025 | 4.134215 | 5.220971 | 5.540056
8.87
1e-16
|  |  | 1e-07 |  | MATERIAL | SiO2 | Al2O3 | HfO2 | La2O3 | TiO2 | A | B | C | D |  | F | G | H | J | K | L | M | #REF!
|  |  | 1000000000 |  | FGM_FOM | 1.74353 | 1.65574 | 2.40745 | 3.067625 | 5.540056 | 1.631766 | 3.54089 | 3.747234 | 2.653961 |  | 2.371391 | 3.496547 | 2.620582 | 2.448217 | 3.391623 | 4.260025 | 4.134215 | #REF!
-7.484394004e-16
1.171309598e-05
|  |  | -15650030000 |  | MATERIAL | SiO2 | Al2O3 | HfO2 | La2O3 | TiO2 | A | B | C | D |  | E | F | G | H | J | K | L | M
[5 empty] | FGM_FOM | 1.365079 | 1.968295 | 8.306519 | 2.212436 | 8.555616 | 2.998997 | 2.254981 | 7.924449 | 10.56541 |  | -0.09164061 | 4.914994 | 11.59221 | 3.091435 | -0.3330649 | 5.302969 | 5.331223 | 8.799902
[5 empty] | Material | FET_FOM
[5 empty] | SiO2 | 1.74353 | [30 empty] | FGM # | SiO2 | Al2O3 | HfO2 | La2O3 | TiO2 | SiO22 | A | B | C | D | E | F | G | H | J | K | L | M | TiO23
[5 empty] | Al2O3 | 1.65574 | [30 empty] | Equivalent Kappa | 3.9 | 12 | 22 | 27 | 80 | 3.9 | 12.63333 | 17.31667 | 20.33333 | 30 | 31.96667 | 35.3 | 38 | 41.95 | 43.3 | 51 | 59 | 70.33333 | 80
[5 empty] | HfO2 | 2.40745 | [30 empty] | SiO2 (nm) | 3 | 0 | 0 | 0 | 0 | 3 | 1 | 0.5 | 0 | 0 | 1 | 1 | 0 | 1.5 | 1 | 0 | 0 | 0 | 0
[5 empty] | La2O3 | 3.067625 | [30 empty] | Sapphire (nm) | 0 | 3 | 0 | 0 | 0 | 0 | 1 | 0.5 | 0.5 | 0.5 | 1 | 0 | 1 | 0 | 0.5 | 0 | 0.5 | 0 | 0
[5 empty] | TiO2 | 5.540056 | [30 empty] | HfO2 (nm) | 0 | 0 | 3 | 0 | 0 | 0 | 1 | 2 | 2.5 | 2 | 0 | 1 | 1 | 0 | 0 | 1.5 | 0.5 | 0.5 | 0
[5 empty] | FGM-A | 1.631766 | [30 empty] | La2O3 (nm) | 0 | 0 | 0 | 3 | 0 | 0 | 0 | 0 | 0 | 0 | 0 | 0 | 0 | 0 | 0 | 0 | 0 | 0 | 0
[5 empty] | FGM-B | 3.54089 | [30 empty] | TiO2 (nm) | 0 | 0 | 0 | 0 | 3 | 0 | 0 | 0 | 0 | 0.5 | 1 | 1 | 1 | 1.5 | 1.5 | 1.5 | 2 | 2.5 | 3
[5 empty] | FGM-C | 3.747234 | [30 empty] | Total Thickness (nm) | 3 | 3 | 3 | 3 | 3 | 3 | 3 | 3 | 3 | 3 | 3 | 3 | 3 | 3 | 3 | 3 | 3 | 3 | 3
[5 empty] | FGM-D | 2.15265
[5 empty] | FGM-E | 2.653961
[5 empty] | FGM-F | 2.371391 | [43 empty] | 0.8497
[5 empty] | FGM-G | 3.496547 | [43 empty] | 79
[5 empty] | FGM-H | 2.620582 | [43 empty] | 79.3
[5 empty] | FGM-J | 2.448217 | [43 empty] | 8.87
[5 empty] | FGM-K | 3.391623 | [43 empty] | 1e-16
[5 empty] | FGM-L | 4.260025 | [43 empty] | 1e-07
[5 empty] | FGM-M | 4.134215 | [43 empty] | 1000000000
[5 empty] | FGM-N | 5.220971 | [43 empty] | 6.48e-18
1.23e-05
1890000000000
FGM-D, -G have better DIBL than HfO2
FGM-K, -L, -M have better ION/IOFF ratios than HfO2
FGM-E, -F, - G, - H, - J have lower Vth voltages than HfO2
FGM-K, -L, -M have lower IOFF values than HfO2
FGM-C, -D, -F, -G, -H have much higher ION values than HfO2

## FinFET_v98_HEI_HHI
[5 empty] | STR FILENAME | ok | ok | ok | ok | ok |  | ok | ok | ok | ok | ok | ok | ok | ok | ok | ok | ok | ok | ok
Max Id (A) w/ Single Dielectric |  | Imax / Idleakage | input file for ATLAS |  | Kappa | 3.9 | 12 | 22 | 30 | 80 | 3.9 | [13 empty] | 80
[6 empty] | SiO2 | Al2O3 | HfO2 | La2O3 | TiO2 | 0 | A | B | C | D | E | F | G | H | J | K | L | M | N
|  |  | t1 |  | SiO2 (nm) | 3 | 0 | 0 | 0 | 0 | 3 | 1 | 0.5 | 0.5 | 0 | 0 | 1 | 1 | 0 | 1.5 | 1 | 0 | 0 | 0 | 0 |  |  |  |  | 0
|  |  | t2 |  | Al2O3 (nm) | 0 | 3 | 0 | 0 | 0 | 0 | 1 | 0.5 | 0 | 0.5 | 0.5 | 1 | 0 | 1 | 0 | 0.5 | 0 | 0.5 | 0 | 0 |  |  |  |  | 1
[5 empty] | HfO2 (nm) | 0 | 0 | 3 | 0 | 0 | 0 | 1 | 2 | 2.5 | 2.5 | 2 | 0 | 1 | 1 | 0 | 0 | 1.5 | 0.5 | 0.5 | 0 |  |  |  |  | 1
[5 empty] | La2O3 (nm) | 0 | 0 | 0 | 3 | 0 | 0 | 0 | 0 | 0 | 0 | 0 | 0 | 0 | 0 | 0 | 0 | 0 | 0 | 0 | 0
|  |  | t3 |  | TiO2 (nm) | 0 | 0 | 0 | 0 | 3 | 0 | 0 | 0 | 0 | 0 | 0.5 | 1 | 1 | 1 | 1.5 | 1.5 | 1.5 | 2 | 2.5 | 3 |  |  |  |  | 1
|  |  | tox |  | Total Thickness | 3 | 3 | 3 | 3 | 3 | 3 | 3 | 3 | 3 | 3 | 3 | 3 | 3 | 3 | 3 | 3 | 3 | 3 | 3 | 3 |  |  |  |  | 3
|  |  |  | Series Conn |  | 3.9 | 12 | 25 | 30 | 95 | 3.9 | 7.900068 | 12.00616 | 13.14607 | 21.17647 | 23.63511 | 8.564824 | 9.774006 | 22.41153 | 7.492417 | 9.558207 | 39.58333 | 36.26723 | 64.77273 | 95
|  |  |  | Maxwell Garnet | KEFF | [6 empty] | 13.63333 | 19.31667 | 21.48333 | 22.83333 | 34.5 | 36.96667 | 41.3 | 44 | 49.45 | 50.8 | 60 | 69.5 | 83.33333
[5 empty] | Equivalent Bandgap | 9 | 8.2 | 5.2 | 5.2 | 3.5 | 9 | 7.466667 | 6.333333 | 5.833333 | 5.7 | 5.416667 | 6.9 | 5.9 | 5.633333 | 6.25 | 6.116667 | 4.35 | 4.566667 | 3.783333 | 3.5 | 003_Box_Sapphier | 003_Box_SiO2 | 003_Box_TiO2 | Box-Sio2-TiO2 | 111_BOX_Sapphire | FGM-Sapphire | 111_FGM-Sapphire | FGM-HfO2 | FGM-HfO2 | FGM-TiO2 | FGM-TiO2
Material | Bandgap | Kappa |  |  | Equivalent Kappa | 3.9 | 12 | 25 | 27 | 95 | 3.9 | 13.63333 | 19.31667 | 21.48333 | 22.83333 | 34.5 | 36.96667 | 41.3 | 44 | 49.45 | 50.8 | 60 | 69.5 | 83.33333 | 95 | 80 | 80 | 80
|  |  |  | SERIAL KAPPA CALCULATION | component1 = e2.e3.t1/tox | 2375 | 0 | 0 | 0 | 0 | 2375 | 100 | 50 | 50 | 0 | 395.8333 | 380 | 791.6667 | 791.6667 | 1187.5 | 380 | 0 | 395.8333 | 0 | 0
[5 empty] | component2 = e1.e3.t2/tox | 0 | 370.5 | 370.5 | 370.5 | 0 | 0 | 32.5 | 16.25 | 0 | 16.25 | 760 | 123.5 | 123.5 | 380 | 0 | 61.75 | 185.25 | 190 | 61.75 | 0
[5 empty] | component1 = e1.e2.t3/tox | 0 | 0 | 0 | 0 | 97.5 | 0 | 15.6 | 31.2 | 39 | 39 | 50 | 15.6 | 32.5 | 100 | 48.75 | 23.4 | 48.75 | 200 | 81.25 | 300 | MIN | MAX | COMPARE W MIN | COMPARE W MAX
SiO2 | 9 | 3.9 | e1 | VTH w/ FGM | VTH w/ single dielectric | 0.5318 | 0.7516 | 0.8673 | 0.8853 | 0.9421 | 0.5318 | 0.7012 | 0.7817 | 0.8001 | 0.8447 | 0.858 | 0.7312 | 0.7688 | 0.8497 | 0.7252 | 0.7631 | 0.9027 | 0.8952 | 0.9279 | 0.9421 | 0.7012 | 0.9421 | -19.15% | 8.624%
Si3N4 | 4.6 | 7.5 |  | SS w/ FGM | SS w/ single dielectric | 89.6 | 87.8 | 82.5 | 81.8 | 76.2 | 89.6 | 82.6 | 81.1 | 81.7 | 82 | 80.3 | 78.9 | 76.8 | 79 | 77.1 | 76.2 | 79.8 | 78.3 | 77 | 76.2 | 76.2 | 89.6 | -7.636% | 10231%
HfSiO4 |  | 12 |  |  | SS_7 | 89.5 | 88.1 | 82.8 | 82.1 | 75 | 89.5 | 82.7 | 81.4 | 81.9 | 82.4 | 80.7 | -1099.8 | 76.9 | 79.3 | 77.3 | 76.3 | 80 | 78.4 | 76.2 | 75 | -1099.8 | 89.5 | -1329% | 10219%
Sapphire | 8.2 | 12 | e2 | DIBL w/ FGM | DIBL w/ single dielectric | 19.3 | 13.13 | 8.87 | 7.57 | 5.04 | 19.3 | 15.22 | 9.3 | 8.43 | 9.83 | 8.7 | 12.52 | 9.48 | 8.87 | 12.7 | 9.74 | 6.17 | 6.43 | 5.48 | 5.04 | 5.04 | 19.3 | -43.18% | 2125% | [6 empty] | %8,2 better DIBL
HfO2 | 5.2 | 25 |  |  | Id_00 (@Vgs=0.2) | 1e-11 | 1e-13 | 1e-14 | 1e-14 | 1e-14 | 1e-11 | 1e-13 | 1e-14 | 1e-14 | 1e-14 | 1e-14 | 1e-13 | 1e-14 | 1e-14 | 1e-13 | 1e-14 | 1e-15 | 1e-15 | 1e-15 | 1e-14 | 1e-15 | 1e-11 | -90% | -100%
La2O3 | 5.6 | 30 |  |  | Id_Th(@Vgs=Vth) | 1e-07 | 1e-07 | 1e-07 | 1e-07 | 1e-07 | 1e-07 | 1e-07 | 1e-07 | 1e-07 | 1e-07 | 1e-07 | 1e-07 | 1e-07 | 1e-07 | 1e-07 | 1e-07 | 1e-07 | 1e-07 | 1e-07 | 1e-07 | 1e-07 | 1e-07 | 0% | -100%
TiO2 | 3.5 | 95 | e3 |  | ION/IOFF | 10000 | 1000000 | 10000000 | 10000000 | 10000000 | 10000 | 1000000 | 10000000 | 10000000 | 10000000 | 10000000 | 1000000 | 10000000 | 10000000 | 1000000 | 10000000 | 100000000 | 100000000 | 100000000 | 10000000 | 10000 | 100000000 | -99.9% | 9
|  |  |  | IOFF w/ FGM | IOFF w/ single dielectric | 3.549910014e-14 | 4.275633301e-16 | 7.484394004e-16 | 1.499924824e-15 | 1.483032294e-14 | 3.549910014e-14 | 3.280341876e-16 | 2.234213289e-17 | 1.353597815e-16 | 7.477623085e-16 | 1.011963044e-15 | 3.716788569e-17 | 1.931287143e-16 | 1.253110365e-15 | 4.714418187e-17 | 2.283911008e-16 | 4.292078024e-15 | 3.98138402e-15 | 3.336325152e-15 | 1.483032294e-14 | 2.234213289e-17 | 4.292078024e-15 | -97.01% | 4.734703
|  |  |  | ION w/ FGM | ION w/ single dielectric | 2.004523551e-05 | 1.870040223e-05 | 1.171309598e-05 | 1.423963863e-05 | 1.372821104e-05 | 2.004523551e-05 | 1.907189942e-05 | 1.632321543e-05 | 1.883513069e-05 | 1.425507866e-05 | 1.561960389e-05 | 1.085889421e-05 | 1.786813879e-05 | 1.231310583e-05 | 1.926815839e-05 | 1.793158023e-05 | 1.419716319e-05 | 1.590327458e-05 | 1.473558266e-05 | 1.372821104e-05 | 1.085889421e-05 | 2.004523551e-05 | -7.293% | 26782710127.9522 | [6 empty] | %80 better ION
|  |  |  | ION/IOFF w/ FGM | ION/IOFF w/ single dielectric | 564668800 | 43737150000 | 15650025872.2 | 9493568212.3 | 925685239.3 | 564668834.7 | 58139974859.1 | 730602378491.2 | 139148648743.9 | 19063649635.7 | 15434954846.0 | 292157974778.8 | 92519327614.0 | 9826034620.7 | 408707026524.1 | 78512604769.6 | 3307759810.2 | 3994408602.7 | 4416710598.8 | 925685239.3 | 564668800 | 730602378491.2 | 3.608% | 842387153799.5061
|  |  |  | Ig Leakage current w/ FGMs @Vg=0.75V | Ig Leakage current w/ single dielectric @Vg=0.75V | 1e-09 | 4e-11 | 8e-12 | 5e-12 | 9e-13 | 1e-09 | 5.4e-11 | 5e-12 | 2.5e-12 | 1e-12 | 1.2e-12 | 1.7e-11 | 6e-12 | 1.7e-12 | 1.7e-11 | 5.5e-12 | 9e-13 | 5e-13 | 1.5e-13 | 9e-13
[5 empty] | FGM # | SiO2 | Al2O3 | HfO2 | La2O3 | TiO2 |  | A | B | C | D | E | F | G | H | J | K | L | M | N |  |  | 0 |  | -100%
[17 empty] | No HfO2 |  |  | No HfO2 | No HfO2
|  |  | 0.8673 |  | FGM STEP COUNT | [7 empty] | 3 | 2 |  | 3 | 3 | 3 | 3 | 2 | 3 | 2 | 3
|  |  | 82.5 |  | MATERIAL | SiO2 | Al2O3 | HfO2 | La2O3 | TiO2 | SiO2 | A | B | C | D | E | F | G | H | J | K | L | M | N | TiO2
[5 empty] | FGM_FOM | 55.13526 | 261.7954 | 851.1622 | 1371.883 | 5839.731 | 55.13526 | 222.0552 | 1583.534 | 2369.959 | 2152.65 | 2422.724 | 575.1469 | 1427.46 | 2009.894 | 593.7797 | 1446.193 | 4490.461 | 5846.662 | 13480.49 | 5839.731
8.87
1e-16
|  |  | 1e-07 |  | MATERIAL | SiO2 | Al2O3 | HfO2 | La2O3 | TiO2 | A | B | C | D |  | F | G | H | J | K | L | M | #REF!
|  |  | 1000000000 |  | FGM_FOM | 55.13526 | 261.7954 | 851.1622 | 1371.883 | 5839.731 | 222.0552 | 1583.534 | 2369.959 | 2422.724 |  | 575.1469 | 1427.46 | 2009.894 | 593.7797 | 1446.193 | 4490.461 | 5846.662 | #REF!
-7.484394004e-16
1.171309598e-05
|  |  | -15650030000 |  | MATERIAL | SiO2 | Al2O3 | HfO2 | La2O3 | TiO2 | A | B | C | D |  | E | F | G | H | J | K | L | M
[5 empty] | FGM_FOM | 1.365079 | 1.968295 | 8.306519 | 2.212436 | 8.555616 | 2.998997 | 2.254981 | 7.924449 | 10.56541 |  | -0.09164061 | 4.914994 | 11.59221 | 3.091435 | -0.3330649 | 5.302969 | 5.331223 | 8.799902
[5 empty] | Material | FOM_FET
[5 empty] | SiO2 | 55.13526 | [30 empty] | FGM # | SiO2 | Al2O3 | HfO2 | La2O3 | TiO2 | SiO22 | A | B | C | D | E | F | G | H | J | K | L | M | TiO23
[5 empty] | Al2O3 | 261.7954 | [30 empty] | Equivalent Kappa | 3.9 | 12 | 22 | 27 | 80 | 3.9 | 12.63333 | 17.31667 | 20.33333 | 30 | 31.96667 | 35.3 | 38 | 41.95 | 43.3 | 51 | 59 | 70.33333 | 80
[5 empty] | HfO2 | 851.1622 | [30 empty] | SiO2 (nm) | 3 | 0 | 0 | 0 | 0 | 3 | 1 | 0.5 | 0 | 0 | 1 | 1 | 0 | 1.5 | 1 | 0 | 0 | 0 | 0
[5 empty] | La2O3 | 1371.883 | [30 empty] | Sapphire (nm) | 0 | 3 | 0 | 0 | 0 | 0 | 1 | 0.5 | 0.5 | 0.5 | 1 | 0 | 1 | 0 | 0.5 | 0 | 0.5 | 0 | 0
[5 empty] | TiO2 | 5839.731 | [30 empty] | HfO2 (nm) | 0 | 0 | 3 | 0 | 0 | 0 | 1 | 2 | 2.5 | 2 | 0 | 1 | 1 | 0 | 0 | 1.5 | 0.5 | 0.5 | 0
[5 empty] | FGM-A | 222.0552 | [30 empty] | La2O3 (nm) | 0 | 0 | 0 | 3 | 0 | 0 | 0 | 0 | 0 | 0 | 0 | 0 | 0 | 0 | 0 | 0 | 0 | 0 | 0
[5 empty] | FGM-B | 1583.534 | [30 empty] | TiO2 (nm) | 0 | 0 | 0 | 0 | 3 | 0 | 0 | 0 | 0 | 0.5 | 1 | 1 | 1 | 1.5 | 1.5 | 1.5 | 2 | 2.5 | 3
[5 empty] | FGM-C | 2369.959 | [30 empty] | Total Thickness (nm) | 3 | 3 | 3 | 3 | 3 | 3 | 3 | 3 | 3 | 3 | 3 | 3 | 3 | 3 | 3 | 3 | 3 | 3 | 3
[5 empty] | FGM-D | 2152.65
[5 empty] | FGM-E | 2422.724
[5 empty] | FGM-F | 575.1469 | [43 empty] | 0.8497
[5 empty] | FGM-G | 1427.46 | [43 empty] | 79
[5 empty] | FGM-H | 2009.894 | [43 empty] | 79.3
[5 empty] | FGM-J | 593.7797 | [43 empty] | 8.87
[5 empty] | FGM-K | 1446.193 | [43 empty] | 1e-16
[5 empty] | FGM-L | 4490.461 | [43 empty] | 1e-07
[5 empty] | FGM-M | 5846.662 | [43 empty] | 1000000000
[5 empty] | FGM-N | 13480.49 | [43 empty] | 6.48e-18
1.23e-05
1890000000000
[5 empty] | Material | High-Frequency Dielectric Constant (ε(∞)) | Steady-State Dielectric Constant (ε₀)
[5 empty] | SiO2 | 1900-01-02 21:36 | ~3.9 - 4.5
[5 empty] | TiO2 | 5.8 (rutile phase), 7.0 (anatase phase) | ~85 (rutile phase), ~170 (anatase phase)
[5 empty] | La2O3 | 10 - 15 (range due to various sources) | ~27
[5 empty] | Al2O3 | 9.0 - 10.0 | ~8.0 - 10.0
[5 empty] | HfO2 | 22 - 25 | ~25
FGM-D, -G have better DIBL than HfO2
FGM-K, -L, -M have better ION/IOFF ratios than HfO2
FGM-E, -F, - G, - H, - J have lower Vth voltages than HfO2
FGM-K, -L, -M have lower IOFF values than HfO2
FGM-C, -D, -F, -G, -H have much higher ION values than HfO2

## FinFET_v98_HEI_HHI w PENN MODEL
[5 empty] | STR FILENAME | ok | ok | ok | ok | ok |  | ok | ok | ok | ok | ok | ok | ok | ok | ok | ok | ok | ok | ok
Max Id (A) w/ Single Dielectric |  | Imax / Idleakage | input file for ATLAS |  | Kappa | 3.9 | 12 | 22 | 30 | 80 | 3.9 | [13 empty] | 80
[6 empty] | SiO2 | Al2O3 | HfO2 | La2O3 | TiO2 | 0 | A | B | C | D | E | F | G | H | J | K | L | M | N
|  |  | t1 |  | SiO2 (nm) | 3 | 0 | 0 | 0 | 0 | 3 | 1 | 1 | 0.5 | 1 | 0 | 0.5 | 0 | 0 | 1 | 1.5 | 0 | 0 | 0 | 0 |  |  |  |  | 0
|  |  | t2 |  | Al2O3 (nm) | 0 | 3 | 0 | 0 | 0 | 0 | 1 | 1 | 0.5 | 0 | 0.5 | 0 | 0.5 | 1 | 0.5 | 0 | 0 | 0.5 | 0 | 0 |  |  |  |  | 1
[5 empty] | HfO2 (nm) | 0 | 0 | 3 | 0 | 0 | 0 | 1 | 0 | 2 | 1 | 2 | 2.5 | 2.5 | 1 | 0 | 0 | 1.5 | 0.5 | 0.5 | 0 |  |  |  |  | 1
[5 empty] | La2O3 (nm) | 0 | 0 | 0 | 3 | 0 | 0 | 0 | 0 | 0 | 0 | 0 | 0 | 0 | 0 | 0 | 0 | 0 | 0 | 0 | 0
|  |  | t3 |  | TiO2 (nm) | 0 | 0 | 0 | 0 | 3 | 0 | 0 | 1 | 0 | 1 | 0.5 | 0 | 0 | 1 | 1.5 | 1.5 | 1.5 | 2 | 2.5 | 3 |  |  |  |  | 1
|  |  | tox |  | Total Thickness | 3 | 3 | 3 | 3 | 3 | 3 | 3 | 3 | 3 | 3 | 3 | 3 | 3 | 3 | 3 | 3 | 3 | 3 | 3 | 3 |  |  |  |  | 3
|  |  |  | Series Conn |  | 3.9 | 12 | 25 | 30 | 95 | 3.9 | 7.900068 | 8.564824 | 12.00616 | 9.774006 | 23.63511 | 13.14607 | 21.17647 | 22.41153 | 9.558207 | 7.492417 | 39.58333 | 36.26723 | 64.77273 | 95
|  |  |  | Maxwell Garnet | KEFF | [6 empty] | 4.259 | 9.39 | 9.57 | 10.57 | 12.3 | 14.16 | 14.55 | 16.388 | 18.982 | 19.28 | 27.017 | 33.87 | 52.93
[5 empty] | Equivalent Bandgap | 9 | 8.2 | 5.2 | 5.2 | 3.5 | 9 | 7.466667 | 6.9 | 6.333333 | 5.9 | 5.416667 | 5.833333 | 5.7 | 5.633333 | 6.116667 | 6.25 | 4.35 | 4.566667 | 3.783333 | 3.5 | 003_Box_Sapphier | 003_Box_SiO2 | 003_Box_TiO2 | Box-Sio2-TiO2 | 111_BOX_Sapphire | FGM-Sapphire | 111_FGM-Sapphire | FGM-HfO2 | FGM-HfO2 | FGM-TiO2 | FGM-TiO2
Material | Bandgap | Kappa |  |  | Equivalent Kappa | 3.35 | 9.9 | 20.43 | 24.48 | 77.09 | 3.35 | 4.259 | 9.4 | 9.57 | 10.57 | 12.3 | 14.16 | 14.55 | 16.388 | 18.982 | 19.28 | 27.017 | 33.87 | 52.93 | 77.09 | 80 | 80 | 80
|  |  |  | SERIAL KAPPA CALCULATION | component1 = e2.e3.t1/tox | 2375 | 0 | 0 | 0 | 0 | 2375 | 100 | 380 | 50 | 791.6667 | 395.8333 | 50 | 0 | 791.6667 | 380 | 1187.5 | 0 | 395.8333 | 0 | 0
[5 empty] | component2 = e1.e3.t2/tox | 0 | 370.5 | 370.5 | 370.5 | 0 | 0 | 32.5 | 123.5 | 16.25 | 123.5 | 760 | 0 | 16.25 | 380 | 61.75 | 0 | 185.25 | 190 | 61.75 | 0
[5 empty] | component1 = e1.e2.t3/tox | 0 | 0 | 0 | 0 | 97.5 | 0 | 15.6 | 15.6 | 31.2 | 32.5 | 50 | 39 | 39 | 100 | 23.4 | 48.75 | 48.75 | 200 | 81.25 | 300 | MIN | MAX | COMPARE W MIN | COMPARE W MAX
SiO2 | 9 | 3.9 | e1 | VTH w/ FGM | VTH w/ single dielectric | 0.5318 | 0.7516 | 0.8673 | 0.8853 | 0.9421 | 0.5318 | 0.7012 | 0.7312 | 0.7817 | 0.7688 | 0.858 | 0.8001 | 0.8447 | 0.8497 | 0.7631 | 0.7252 | 0.9027 | 0.8952 | 0.9279 | 0.9421 | 0.7012 | 0.9421 | -19.15% | 8.624%
Si3N4 | 4.6 | 7.5 |  | SS w/ FGM | SS w/ single dielectric | 89.6 | 87.8 | 82.5 | 81.8 | 76.2 | 89.6 | 82.6 | 78.9 | 81.1 | 76.8 | 80.3 | 81.7 | 82 | 79 | 76.2 | 77.1 | 79.8 | 78.3 | 77 | 76.2 | 76.2 | 89.6 | -7.636% | 10231%
HfSiO4 |  | 12 |  |  | SS_7 | 89.5 | 88.1 | 82.8 | 82.1 | 75 | 89.5 | 82.7 | -1099.8 | 81.4 | 76.9 | 80.7 | 81.9 | 82.4 | 79.3 | 76.3 | 77.3 | 80 | 78.4 | 76.2 | 75 | -1099.8 | 89.5 | -1329% | 10219%
Sapphire | 8.2 | 12 | e2 | DIBL w/ FGM | DIBL w/ single dielectric | 19.3 | 13.13 | 8.87 | 7.57 | 5.04 | 19.3 | 15.22 | 12.52 | 9.3 | 9.48 | 8.7 | 8.43 | 9.83 | 8.87 | 9.74 | 12.7 | 6.17 | 6.43 | 5.48 | 5.04 | 5.04 | 19.3 | -43.18% | 2125% | [6 empty] | %8,2 better DIBL
HfO2 | 5.2 | 25 |  |  | Id_00 (@Vgs=0.2) | 1e-11 | 1e-13 | 1e-14 | 1e-14 | 1e-14 | 1e-11 | 1e-13 | 1e-13 | 1e-14 | 1e-14 | 1e-14 | 1e-14 | 1e-14 | 1e-14 | 1e-14 | 1e-13 | 1e-15 | 1e-15 | 1e-15 | 1e-14 | 1e-15 | 1e-11 | -90% | -100%
La2O3 | 5.6 | 30 |  |  | Id_Th(@Vgs=Vth) | 1e-07 | 1e-07 | 1e-07 | 1e-07 | 1e-07 | 1e-07 | 1e-07 | 1e-07 | 1e-07 | 1e-07 | 1e-07 | 1e-07 | 1e-07 | 1e-07 | 1e-07 | 1e-07 | 1e-07 | 1e-07 | 1e-07 | 1e-07 | 1e-07 | 1e-07 | 0% | -100%
TiO2 | 3.5 | 95 | e3 |  | ION/IOFF | 10000 | 1000000 | 10000000 | 10000000 | 10000000 | 10000 | 1000000 | 1000000 | 10000000 | 10000000 | 10000000 | 10000000 | 10000000 | 10000000 | 10000000 | 1000000 | 100000000 | 100000000 | 100000000 | 10000000 | 10000 | 100000000 | -99.9% | 9
|  |  |  | IOFF w/ FGM | IOFF w/ single dielectric | 3.549910014e-14 | 4.275633301e-16 | 7.484394004e-16 | 1.499924824e-15 | 1.483032294e-14 | 3.549910014e-14 | 3.280341876e-16 | 3.716788569e-17 | 2.234213289e-17 | 1.931287143e-16 | 1.011963044e-15 | 1.353597815e-16 | 7.477623085e-16 | 1.253110365e-15 | 2.283911008e-16 | 4.714418187e-17 | 4.292078024e-15 | 3.98138402e-15 | 3.336325152e-15 | 1.483032294e-14 | 2.234213289e-17 | 4.292078024e-15 | -0.9701484 | 4.734703
|  |  |  | ION w/ FGM | ION w/ single dielectric | 2.004523551e-05 | 1.870040223e-05 | 1.171309598e-05 | 1.423963863e-05 | 1.372821104e-05 | 2.004523551e-05 | 1.907189942e-05 | 1.085889421e-05 | 1.632321543e-05 | 1.786813879e-05 | 1.561960389e-05 | 1.883513069e-05 | 1.425507866e-05 | 1.231310583e-05 | 1.793158023e-05 | 1.926815839e-05 | 1.419716319e-05 | 1.590327458e-05 | 1.473558266e-05 | 1.372821104e-05 | 1.085889421e-05 | 2.004523551e-05 | -7.293% | 62.83% | [6 empty] | %80 better ION
|  |  |  | ION/IOFF w/ FGM | ION/IOFF w/ single dielectric | 564668800 | 43737150000 | 15650025872.2 | 9493568212.3 | 925685239.3 | 564668834.7 | 58139974859.1 | 292157974778.8 | 730602378491.2 | 92519327614.0 | 15434954846.0 | 139148648743.9 | 19063649635.7 | 9826034620.7 | 78512604769.6 | 408707026524.1 | 3307759810.2 | 3994408602.7 | 4416710598.8 | 925685239.3 | 564668800 | 730602378491.2 | 3.608% | 4568%
|  |  |  | Ig Leakage current w/ FGMs @Vg=0.75V | Ig Leakage current w/ single dielectric @Vg=0.75V | 1e-09 | 4e-11 | 8e-12 | 5e-12 | 9e-13 | 1e-09 | 5.4e-11 | 1.7e-11 | 5e-12 | 6e-12 | 1.2e-12 | 2.5e-12 | 1e-12 | 1.7e-12 | 5.5e-12 | 1.7e-11 | 9e-13 | 5e-13 | 1.5e-13 | 9e-13 | 1.5e-13 | 1e-09 | 53.33333 | -100%
[5 empty] | FGM # | SiO2 | Al2O3 | HfO2 | La2O3 | TiO2 |  | A | B | C | D | E | F | G | H | J | K | L | M | N |  |  | 0 |  | -100%
[13 empty] | No HfO2 | [6 empty] | No HfO2 | No HfO2
|  |  | 0.8673 |  | FGM STEP COUNT | [7 empty] | 3 | 3 | 3 | 3 | 2 |  | 3 | 3 | 2 | 2 | 3
|  |  | 82.5 |  | MATERIAL | SiO2 | Al2O3 | HfO2 | La2O3 | TiO2 | SiO2 | A | B | C | D | E | F | G | H | J | K | L | M | N | TiO2
[5 empty] | FGM_FOM | 55.13526 | 261.7954 | 851.1622 | 1371.883 | 5839.731 | 55.13526 | 222.0552 | 575.1469 | 1583.534 | 1427.46 | 2422.724 | 2369.959 | 2152.65 | 2009.894 | 1446.193 | 593.7797 | 4490.461 | 5846.662 | 13480.49 | 5839.731
8.87
1e-16
|  |  | 1e-07 |  | MATERIAL | SiO2 | Al2O3 | HfO2 | La2O3 | TiO2 | A | B | D | C | H | B | D |  | K | L | J | M | #REF!
|  |  | 1000000000 |  | FGM_FOM | 55.13526 | 261.7954 | 851.1622 | 1371.883 | 5839.731 | 222.0552 | 1583.534 | 1427.46 | 2369.959 | 2009.894 | 575.1469 | 2422.724 |  | 593.7797 | 4490.461 | 1446.193 | 5846.662 | #REF!
-7.484394004e-16
1.171309598e-05
|  |  | -15650030000 |  | MATERIAL | SiO2 | Al2O3 | HfO2 | La2O3 | TiO2 | A | B | C | D | E | F | D |  | H | K | J | L | M
[5 empty] | FGM_FOM | 1.365079 | 1.968295 | 8.306519 | 2.212436 | 8.555616 | 2.998997 | 2.254981 | 4.914994 | 7.924449 | 11.59221 | -0.09164061 | 10.56541 |  | 3.091435 | 5.302969 | -0.3330649 | 5.331223 | 8.799902
[5 empty] | Material | FOM_FET
[5 empty] | SiO2 | 55.13526 | [30 empty] | FGM # | SiO2 | Al2O3 | HfO2 | La2O3 | TiO2 | SiO22 | A | B | C | D | E | F | G | H | J | K | L | M | TiO23
[5 empty] | Al2O3 | 261.7954 | [30 empty] | Equivalent Kappa | 3.9 | 12 | 22 | 27 | 80 | 3.9 | 12.63333 | 17.31667 | 20.33333 | 30 | 31.96667 | 35.3 | 38 | 41.95 | 43.3 | 51 | 59 | 70.33333 | 80
[5 empty] | HfO2 | 851.1622 | [30 empty] | SiO2 (nm) | 3 | 0 | 0 | 0 | 0 | 3 | 1 | 0.5 | 0 | 0 | 1 | 1 | 0 | 1.5 | 1 | 0 | 0 | 0 | 0
[5 empty] | La2O3 | 1371.883 | [30 empty] | Sapphire (nm) | 0 | 3 | 0 | 0 | 0 | 0 | 1 | 0.5 | 0.5 | 0.5 | 1 | 0 | 1 | 0 | 0.5 | 0 | 0.5 | 0 | 0
[5 empty] | TiO2 | 5839.731 | [30 empty] | HfO2 (nm) | 0 | 0 | 3 | 0 | 0 | 0 | 1 | 2 | 2.5 | 2 | 0 | 1 | 1 | 0 | 0 | 1.5 | 0.5 | 0.5 | 0
[5 empty] | FGM-A | 222.0552 | [30 empty] | La2O3 (nm) | 0 | 0 | 0 | 3 | 0 | 0 | 0 | 0 | 0 | 0 | 0 | 0 | 0 | 0 | 0 | 0 | 0 | 0 | 0
[5 empty] | FGM-B | 1583.534 | [30 empty] | TiO2 (nm) | 0 | 0 | 0 | 0 | 3 | 0 | 0 | 0 | 0 | 0.5 | 1 | 1 | 1 | 1.5 | 1.5 | 1.5 | 2 | 2.5 | 3
[5 empty] | FGM-C | 2369.959 | [30 empty] | Total Thickness (nm) | 3 | 3 | 3 | 3 | 3 | 3 | 3 | 3 | 3 | 3 | 3 | 3 | 3 | 3 | 3 | 3 | 3 | 3 | 3
[5 empty] | FGM-D | 2152.65
[5 empty] | FGM-E | 2422.724
[5 empty] | FGM-F | 575.1469 | [43 empty] | 0.8497
[5 empty] | FGM-G | 1427.46 | [43 empty] | 79
[5 empty] | FGM-H | 2009.894 | [43 empty] | 79.3
[5 empty] | FGM-J | 593.7797 | [43 empty] | 8.87
[5 empty] | FGM-K | 1446.193 | [43 empty] | 1e-16
[5 empty] | FGM-L | 4490.461 | [43 empty] | 1e-07
[5 empty] | FGM-M | 5846.662 | [43 empty] | 1000000000
[5 empty] | FGM-N | 13480.49 | [43 empty] | 6.48e-18
1.23e-05
1890000000000
[5 empty] | Material | High-Frequency Dielectric Constant (ε(∞)) | Steady-State Dielectric Constant (ε₀)
[5 empty] | SiO2 | 1900-01-02 21:36 | ~3.9 - 4.5
[5 empty] | TiO2 | 5.8 (rutile phase), 7.0 (anatase phase) | ~85 (rutile phase), ~170 (anatase phase)
[5 empty] | La2O3 | 10 - 15 (range due to various sources) | ~27
[5 empty] | Al2O3 | 9.0 - 10.0 | ~8.0 - 10.0
[5 empty] | HfO2 | 22 - 25 | ~25
FGM-D, -G have better DIBL than HfO2
FGM-K, -L, -M have better ION/IOFF ratios than HfO2
FGM-E, -F, - G, - H, - J have lower Vth voltages than HfO2
FGM-K, -L, -M have lower IOFF values than HfO2
FGM-C, -D, -F, -G, -H have much higher ION values than HfO2

## Keff_V2
|  |  |  | Material | SiO2 | Al2O3 | HfO2 | La2O3 | TiO2
[5 empty] | 3.9 | 12 | 25 | 30 | 95
|  |  |  | in 0.5nm | 1.42 | 2.59 | 4.47 | 5.19 | 14.58
|  |  |  | in 1nm | 2.07 | 5.07 | 9.89 | 11.74 | 35.81
|  |  |  | in 1.5nm | 2.59 | 7.05 | 14.19 | 16.94 | 52.67
|  |  |  | in 2nm | 2.95 | 8.39 | 17.13 | 20.49 | 64.16
|  |  |  | in 2.5nm | 3.19 | 9.29 | 19.09 | 22.86 | 71.85
|  |  |  | in 3nm | 3.35 | 9.9 | 20.43 | 24.48 | 77.09
Material |  | FGM-A | FGM-F | FGM-B | FGM-G | FGM-E | FGM-C | FGM-D | FGM-H | FGM-K | FGM-J | FGM-L | FGM-M | FGM-N
Effective kappa | [18 empty] | thickness (nm) | Effective kappa
[19 empty] | 0.1 | 1.868258
[19 empty] | 0.2 | 3.955683
Material | SiO2 | FGM-A | FGM-B | FGM-C | FGM-D | FGM-E | FGM-F | FGM-G | FGM-H | FGM-J | FGM-K | FGM-L | FGM-M | FGM-N | TiO2 | Bulk kappa |  |  | 0.3 | 6.931825
Effective zz (SC-model) |  | 7.900068 | 8.564824 | 12.00616 | 9.774006 | 23.63511 | 13.14607 | 21.17647 | 22.41153 | 9.558207 | 7.492417 | 39.58333 | 36.26723 | 64.77273 |  |  |  |  | 0.4 | 10.54714
SiO2 thickness (nm) | 3 | 1 | 1 | 0.5 | 1 | 0 | 0.5 | 0 | 0 | 1 | 1.5 | 0 | 0 | 0 | 0 | 3.9 |  |  | 0.6 | 18.85849
Al2O3 thickness (nm) | 0 | 1 | 1 | 0.5 | 0 | 0.5 | 0 | 0.5 | 1 | 0.5 | 0 | 0 | 0.5 | 0 | 0 | 12 |  |  | 0.7 | 23.21949
HfO2 thickness (nm) | 0 | 1 | 0 | 2 | 1 | 2 | 2.5 | 2.5 | 1 | 0 | 0 | 1.5 | 0.5 | 0.5 | 0 | 25 |  |  | 0.8 | 27.55134
TiO2 thickness (nm) | 0 | 0 | 1 | 0 | 1 | 0.5 | 0 | 0 | 1 | 1.5 | 1.5 | 1.5 | 2 | 2.5 | 0 | 30 |  |  | 0.9 | 31.7692
Total Thickness (nm) | 3 | 3 | 3 | 3 | 3 | 3 | 3 | 3 | 3 | 3 | 3 | 3 | 3 | 3 | 3 | 95 |  |  | 1 | 35.81481
Effective kappa of SiO2 |  | 2.074074 | [16 empty] | 1.1 | 39.65136
Effective kappa of Al2O3 |  | 5.074074 | [16 empty] | 1.2 | 43.25862
Effective kappa of HfO2 |  | 9.888889 | [16 empty] | 1.3 | 46.62863
Effective kappa of TiO2 | [18 empty] | 1.4 | 49.76219
KA |  | 2.07 | 2.07 | 1.42 | 2.07 | 2.59 | 1.42 | 2.59 | 5.07 | 2.07 | 2.59 | 14.19 | 2.59 | 4.47 |  | 3.9 | bulk kappa | 3.9 | 1.5 | 52.66599
KB |  | 5.07 | 5.07 | 2.59 | 9.89 | 17.13 | 19.09 | 19.09 | 9.89 | 2.59 | 52.67 | 52.67 | 4.47 | 71.85 |  | 12 | thickness (nm) | 3 | 1.6 | 55.35056
KC |  | 9.89 | 35.81 | 17.13 | 35.81 | 14.58 |  |  | 35.81 | 52.67 |  |  | 64.16 |  |  | 25 | Effective kappa | 3.347599 | 1.7 | 57.82866
fA |  | 0.5 | 0.5 | 0.5 | 0.5 | 0.2 | 0.1666667 | 0.1666667 | 0.5 | 0.6666667 | 0.5 | 0.5 | 0.5 | 0.1666667 |  | 0.5 |  |  | 1.8 | 60.11412
fB |  | 0.5 | 0.5 | 0.5 | 0.5 | 0.8 |  |  | 0.5 | 0.3333333 | 0.5 |  |  |  |  | 0.5 |  |  | 1.9 | 62.22114
fAB |  | 0.6666667 | 0.6666667 | 0.3333333 | 0.6666667 | 0.8333333 | 0.1666667 | 0.1666667 | 0.5 | 0.5 |  |  | 0.3333333 | 0.1666667 |  | 0.6666667 |  |  | 2 | 64.16369
fC |  | 0.3333333 | 0.3333333 | 0.6666667 | 0.3333333 | 0.1666667 | 0.8333333 | 0.8333333 | 0.5 | 0.5 |  |  | 0.6666667 |  |  | 0.3333333 |  |  | 2.1 | 65.95521
KAB |  | 3.07 | 3.07 | 1.81 | 4.676667 | 12.45986 | 14.14649 | 14.55164 | 6.676667 | 2.137864 | 19.28333 | 27.01667 | 3.216667 | 52.93479 |  | 6.6 |  |  | 2.2 | 67.60841
| 3.35 | 4.259212 | 9.391514 | 9.569853 | 10.57376 | 12.29803 | 14.14649 | 14.55164 | 16.38778 | 18.98191 | 19.28333 | 27.01667 | 33.87811 | 52.93479 | 77.09 |  |  |  | 2.3 | 69.13515
[19 empty] | 2.4 | 70.54638
|  |  | SiO2 | Al2O3 | HfO2 | La2O3 | TiO2 | [11 empty] | 2.5 | 71.85218
|  | value | 3.9 | 12 | 25 | 30 | 95 | [11 empty] | 2.6 | 73.06176
|  | in 3nm | 3.35 | 9.9 | 20.43 | 24.48 | 77.09 | [11 empty] | 2.7 | 74.18351
[19 empty] | 2.8 | 75.22507
[19 empty] | 2.9 | 76.19333
[19 empty] | 3 | 77.09458
[19 empty] | 3.1 | 77.9345
[19 empty] | 3.2 | 78.71822
[19 empty] | 3.3 | 79.45041
[19 empty] | 3.4 | 80.13527
[19 empty] | 3.5 | 80.77664
[19 empty] | 3.6 | 81.37798
[19 empty] | 3.7 | 81.94244
[19 empty] | 3.8 | 82.47287
[19 empty] | 3.9 | 82.97189
[19 empty] | 4 | 83.44184
[19 empty] | 4.1 | 83.8849
[19 empty] | 4.2 | 84.30303
[19 empty] | 4.3 | 84.69802
[19 empty] | 4.4 | 85.07152
[19 empty] | 4.5 | 85.42503
[19 empty] | 4.6 | 85.75993
[19 empty] | 4.7 | 86.07748
[19 empty] | 4.8 | 86.37885
[19 empty] | 4.9 | 86.66511
[19 empty] | 5 | 86.93723
[19 empty] | 5.1 | 87.19612
[19 empty] | 5.2 | 87.44263
[19 empty] | 5.3 | 87.67751
[19 empty] | 5.4 | 87.90149
[19 empty] | 5.5 | 88.11522
[19 empty] | 5.6 | 88.31932
[19 empty] | 5.7 | 88.51435
[19 empty] | 5.8 | 88.70084
[19 empty] | 5.9 | 88.87929
[19 empty] | 6 | 89.05014
[19 empty] | 6.1 | 89.21382
[19 empty] | 6.2 | 89.37073
[19 empty] | 6.3 | 89.52123
[19 empty] | 6.4 | 89.66566
[19 empty] | 6.5 | 89.80436
[19 empty] | 6.6 | 89.93761
[19 empty] | 6.7 | 90.06571
[19 empty] | 6.8 | 90.18891
[19 empty] | 6.9 | 90.30746
[19 empty] | 7 | 90.42159
[19 empty] | 7.1 | 90.53152
[19 empty] | 7.2 | 90.63745
[19 empty] | 7.3 | 90.73959
[19 empty] | 7.4 | 90.83809
[19 empty] | 7.5 | 90.93315
[19 empty] | 7.6 | 91.02491
[19 empty] | 7.7 | 91.11353
[19 empty] | 7.8 | 91.19915
[19 empty] | 7.9 | 91.2819
[19 empty] | 8 | 91.36192
[19 empty] | 8.1 | 91.43932
[19 empty] | 8.2 | 91.51421
[19 empty] | 8.3 | 91.58671
[19 empty] | 8.4 | 91.65692
[19 empty] | 8.5 | 91.72492
[19 empty] | 8.6 | 91.79082
[19 empty] | 8.7 | 91.8547
[19 empty] | 8.8 | 91.91665
[19 empty] | 8.9 | 91.97673
[19 empty] | 9 | 92.03503
[19 empty] | 9.1 | 92.09161
[19 empty] | 9.2 | 92.14654
[19 empty] | 9.3 | 92.1999
[19 empty] | 9.4 | 92.25173
[19 empty] | 9.5 | 92.30209
[19 empty] | 9.6 | 92.35105
[19 empty] | 9.7 | 92.39865
[19 empty] | 9.8 | 92.44494
[19 empty] | 9.9 | 92.48997
[19 empty] | 10 | 92.53379
[19 empty] | 10.1 | 92.57644
[19 empty] | 10.2 | 92.61796
[19 empty] | 10.3 | 92.65839
[19 empty] | 10.4 | 92.69778
[19 empty] | 10.5 | 92.73614
[19 empty] | 10.6 | 92.77354
[19 empty] | 10.7 | 92.80998
[19 empty] | 10.8 | 92.84551
[19 empty] | 10.9 | 92.88016
[19 empty] | 11 | 92.91396
[19 empty] | 11.1 | 92.94693
[19 empty] | 11.2 | 92.9791
[19 empty] | 11.3 | 93.01049
[19 empty] | 11.4 | 93.04115
[19 empty] | 11.5 | 93.07107
[19 empty] | 11.6 | 93.1003
[19 empty] | 11.7 | 93.12884
[19 empty] | 11.8 | 93.15673
[19 empty] | 11.9 | 93.18398
[19 empty] | 12 | 93.21062
[19 empty] | 12.1 | 93.23665
[19 empty] | 12.2 | 93.2621
[19 empty] | 12.3 | 93.28699
[19 empty] | 12.4 | 93.31133
[19 empty] | 12.5 | 93.33514
[19 empty] | 12.6 | 93.35843
[19 empty] | 12.7 | 93.38123
[19 empty] | 12.8 | 93.40353
[19 empty] | 12.9 | 93.42537
[19 empty] | 13 | 93.44675
[19 empty] | 13.1 | 93.46768
[19 empty] | 13.2 | 93.48817
[19 empty] | 13.3 | 93.50825
[19 empty] | 13.4 | 93.52791
[19 empty] | 13.5 | 93.54718
[19 empty] | 13.6 | 93.56606
[19 empty] | 13.7 | 93.58456
[19 empty] | 13.8 | 93.6027
[19 empty] | 13.9 | 93.62048
[19 empty] | 14 | 93.63791
[19 empty] | 14.1 | 93.655
[19 empty] | 14.2 | 93.67176
[19 empty] | 14.3 | 93.6882
[19 empty] | 14.4 | 93.70432
[19 empty] | 14.5 | 93.72015
[19 empty] | 14.6 | 93.73567
[19 empty] | 14.7 | 93.7509
[19 empty] | 14.8 | 93.76586
[19 empty] | 14.9 | 93.78053
[19 empty] | 15 | 93.79494
[19 empty] | 15.1 | 93.80908
[19 empty] | 15.2 | 93.82297
[19 empty] | 15.3 | 93.83661
[19 empty] | 15.4 | 93.85001
[19 empty] | 15.5 | 93.86317
[19 empty] | 15.6 | 93.8761
[19 empty] | 15.7 | 93.8888
[19 empty] | 15.8 | 93.90128
[19 empty] | 15.9 | 93.91354
[19 empty] | 16 | 93.92559
[19 empty] | 16.1 | 93.93744
[19 empty] | 16.2 | 93.94909
[19 empty] | 16.3 | 93.96054
[19 empty] | 16.4 | 93.97179
[19 empty] | 16.5 | 93.98286
[19 empty] | 16.6 | 93.99374
[19 empty] | 16.7 | 94.00445
[19 empty] | 16.8 | 94.01498
[19 empty] | 16.9 | 94.02534
[19 empty] | 17 | 94.03553
[19 empty] | 17.1 | 94.04555
[19 empty] | 17.2 | 94.05542
[19 empty] | 17.3 | 94.06513
[19 empty] | 17.4 | 94.07468
[19 empty] | 17.5 | 94.08408
[19 empty] | 17.6 | 94.09334
[19 empty] | 17.7 | 94.10245
[19 empty] | 17.8 | 94.11142
[19 empty] | 17.9 | 94.12025
[19 empty] | 18 | 94.12895
[19 empty] | 18.1 | 94.13751
[19 empty] | 18.2 | 94.14595
[19 empty] | 18.3 | 94.15425
[19 empty] | 18.4 | 94.16244
[19 empty] | 18.5 | 94.1705
[19 empty] | 18.6 | 94.17844
[19 empty] | 18.7 | 94.18626
[19 empty] | 18.8 | 94.19397
[19 empty] | 18.9 | 94.20156
[19 empty] | 19 | 94.20905
[19 empty] | 19.1 | 94.21642
[19 empty] | 19.2 | 94.22369
[19 empty] | 19.3 | 94.23086
[19 empty] | 19.4 | 94.23792
[19 empty] | 19.5 | 94.24489
[19 empty] | 19.6 | 94.25175
[19 empty] | 19.7 | 94.25852
[19 empty] | 19.8 | 94.2652
[19 empty] | 19.9 | 94.27178
[19 empty] | 20 | 94.27827
[19 empty] | 20.1 | 94.28467
[19 empty] | 20.2 | 94.29098
[19 empty] | 20.3 | 94.29721
[19 empty] | 20.4 | 94.30335
[19 empty] | 20.5 | 94.30941
[19 empty] | 20.6 | 94.31539
[19 empty] | 20.7 | 94.32129
[19 empty] | 20.8 | 94.32711

## Keff
|  | Material | SiO2 | Al2O3 | HfO2 | La2O3 | TiO2
|  | FET_FOM | 1.74353 | 1.65574 | 2.40745 | 3.067625 | 5.540056
Material | FGM-A | FGM-B | FGM-C | FGM-D | FGM-E | FGM-F | FGM-G | FGM-H | FGM-J | FGM-K | FGM-L | FGM-M | FGM-N
FET_FOM | 1.631766 | 3.54089 | 3.747234 | 2.15265 | 2.653961 | 2.371391 | 3.496547 | 2.620582 | 2.448217 | 3.391623 | 4.260025 | 4.134215 | 5.220971
Material | FGM-A | FGM-B | FGM-C | FGM-D | FGM-E | FGM-F | FGM-G | FGM-H | FGM-J | FGM-K | FGM-L | FGM-M | FGM-N
Effective zz (SC-model) | 7.900068 | 12.00616 | 13.14607 | 21.17647 | 23.63511 | 8.564824 | 9.774006 | 22.41153 | 7.492417 | 9.558207 | 39.58333 | 36.26723 | 64.77273
(MG-model) | 13.63333 | 19.31667 | 21.48333 | 22.83333 | 34.5 | 36.96667 | 41.3 | 44 | 49.45 | 50.8 | 60 | 69.5 | 83.33333
SiO2 thickness (nm) | 1 | 0.5 | 0.5 | 0 | 0 | 1 | 1 | 0 | 1.5 | 1 | 0 | 0 | 0
Al2O3 thickness (nm) | 1 | 0.5 | 0 | 0.5 | 0.5 | 1 | 0 | 1 | 0 | 0.5 | 0 | 0.5 | 0
HfO2 thickness (nm) | 1 | 2 | 2.5 | 2.5 | 2 | 0 | 1 | 1 | 0 | 0 | 1.5 | 0.5 | 0.5
TiO2 thickness (nm) | 0 | 0 | 0 | 0 | 0.5 | 1 | 1 | 1 | 1.5 | 1.5 | 1.5 | 2 | 2.5
Total Thickness (nm) | 3 | 3 | 3 | 3 | 3 | 3 | 3 | 3 | 3 | 3 | 3 | 3 | 3
KA | 3.9 | 3.9 | 3.9 | 12 | 12 | 3.9 | 3.9 | 12 | 3.9 | 3.9 | 25 | 12 | 25
KB | 12 | 12 | 25 | 25 | 25 | 12 | 25 | 25 | 95 | 12 | 95 | 25 | 95
KC | 25 | 25 |  |  | 95 | 95 | 95 | 95 |  | 95 |  | 95
fA | 0.5 | 0.5 | 0.1666667 | 0.1666667 | 0.2 | 0.5 | 0.5 | 0.5 | 0.5 | 0.6666667 | 0.5 | 0.5 | 0.1666667
fB | 0.5 | 0.5 |  |  | 0.8 | 0.5 | 0.5 | 0.5 | 0.5 | 0.3333333
fAB | 0.6666667 | 0.3333333 | 0.1666667 | 0.1666667 | 0.8333333 | 0.6666667 | 0.6666667 | 0.5 |  | 0.5 |  | 0.3333333 | 0.1666667
fC | 0.3333333 | 0.6666667 | 0.8333333 | 0.8333333 | 0.1666667 | 0.3333333 | 0.3333333 | 0.5 |  | 0.5 |  | 0.6666667
KAB | 6.6 | 6.6 | 19.22867 | 21.73367 | 21.13095 | 6.6 | 10.93333 | 16.33333 | 34.26667 | 5.302326 | 48.33333 | 16.33333 | 76.3986
Keff | 9.880855 | 16.0939 | 19.22867 | 21.73367 | 25.01603 | 23.78524 | 26.96365 | 42.55556 | 34.26667 | 35.20155 | 48.33333 | 56.4942 | 76.3986

## FinFET_v97 kappa vs thickness
|  | Si |  |  | HfO2 | SiO2 | TiO2
kappa | e | 11.57357 | - |  | #DIV/0!
bulk kappa | e | 11.7 | - |  | 22
fermi energy | Ef | 12.6 | eV |  | 12.6
Bandgap | Eg | 4 | eV |  | 5.6
Kf | Kf | 18100000000 | A-1 |  | 18100000000
thickness | a | 100 | A | 1e-08 | 100
Delta E | DE | 4.373929e-11 |  |  | 4.373929e-11
epsilon | e | 11.7 |  |  | 22

## Maxwell Garnet model
M
|  |  | SiO2 | Al2O3 | HFO2 | La2O3 | TiO2
|  |  | 3.9 | 12 | 22 | 30 | 80 |  | Xa | 0
|  |  | ea |  | ec |  | eb
|  |  | e eff | 80
[5 empty] | XA | XB | Maxwell-Garnet model | Series connection model |  | XA | XB | Maxwell-Garnet model | Series connection model
[5 empty] | 0 | 1 | 80 | 80 |  | 0 | 1 | 80 | 80
[5 empty] | 0.02 | 0.98 | 77.79183 | 57.54334 |  | 0.02 | 0.98 | 78.48002 | 75.99309
[5 empty] | 0.05 | 0.95 | 74.55472 | 40.49319 |  | 0.05 | 0.95 | 76.2358 | 70.68273
[5 empty] | 0.1 | 0.9 | 69.35106 | 27.10686 |  | 0.1 | 0.9 | 72.58786 | 63.30935
[5 empty] | 0.2 | 0.8 | 59.60697 | 16.31799 |  | 0.2 | 0.8 | 65.61983 | 52.38095
[5 empty] | 0.3 | 0.7 | 50.6571 | 11.67228 |  | 0.3 | 0.7 | 59.05717 | 44.67005
[5 empty] | 0.4 | 0.6 | 42.40815 | 9.085614 |  | 0.4 | 0.6 | 52.8655 | 38.93805
[5 empty] | 0.5 | 0.5 | 34.78089 | 7.437426 |  | 0.5 | 0.5 | 47.01422 | 34.5098
[5 empty] | 0.6 | 0.4 | 27.70758 | 6.2954 |  | 0.6 | 0.4 | 41.47601 | 30.98592
[5 empty] | 0.7 | 0.3 | 21.12999 | 5.457408 |  | 0.7 | 0.3 | 36.22642 | 28.11502
[5 empty] | 0.8 | 0.2 | 14.99778 | 4.816301 |  | 0.8 | 0.2 | 31.24343 | 25.73099
[5 empty] | 0.9 | 0.1 | 9.26718 | 4.309988 |  | 0.9 | 0.1 | 26.50726 | 23.71968
[5 empty] | 0.95 | 0.05 | 6.540359 | 4.094757 |  | 0.95 | 0.05 | 24.22606 | 22.8275
[5 empty] | 1 | 0 | 3.9 | 3.9 |  | 1 | 0 | 22 | 22
|  |  | XA+XB+XC | 3-step FGM | XA | XB | XC | Maxwell-Garnet model (A-B) | Series connection model (A-B) | Maxwell-Garnet model (A-B-C) | Series connection model (A-B-C)
|  |  | 3 |  | 0 | 1 | 0 | 80 | 80 | 80 | 80
|  |  | 3 |  | 0.1 | 0.9 | 0 | 72.58786 | 63.30935 | 80 | 80
|  |  | 3 |  | 0.2 | 0.8 | 0 | 65.61983 | 52.38095 | 80 | 80
|  |  | 3 |  | 0.3 | 0.7 | 0 | 59.05717 | 44.67005 | 80 | 80
|  |  | 3 |  | 0.4 | 0.6 | 0 | 52.8655 | 38.93805 | 80 | 80
|  |  | 3 | FGM-A | 0.5 | 0.5 | 0 | 47.01422 | 34.5098 | 80 | 80
|  |  | 3 |  | 0.6 | 0.4 | 0 | 41.47601 | 30.98592 | 80 | 80
|  |  | 3 |  | 0.7 | 0.3 | 0 | 36.22642 | 28.11502 | 80 | 80
|  |  | 3 |  | 0.8 | 0.2 | 0 | 31.24343 | 25.73099 | 80 | 80
|  |  | 3 |  | 0.9 | 0.1 | 0 | 26.50726 | 23.71968 | 80 | 80
[5 empty] | 1 | 0 | 0 | 22 | 22 | 80 | 80
Kappa |  | 0 | 0 | 0 | 0 | 0 | 0 | 0 | 0 | 0 | 0 | 0 | 0 | 0 | 0 | 0 | 0 | 0 | 0 | 0
3.9 | SiO2 (nm) | 3 | 0 | 0 | 0 | 0 | 3 | 1.5 | 1 | 1 | 1 | 1 | 0.5 | 0.5 | 0 | 0 | 0 | 0 | 0 | 0
12 | Al2O3 (nm) | 0 | 3 | 0 | 0 | 0 | 0 | 0 | 1 | 1 | 0.5 | 0 | 0.5 | 0 | 0.5 | 1 | 0.5 | 0.5 | 0 | 0
22 | HfO2 (nm) | 0 | 0 | 3 | 0 | 0 | 0 | 0 | 1 | 0 | 0 | 1 | 2 | 2.5 | 2.5 | 1 | 2 | 0.5 | 1.5 | 0.5
30 | La2O3 (nm) | 0 | 0 | 0 | 3 | 0 | 0 | 0 | 0 | 0 | 0 | 0 | 0 | 0 | 0 | 0 | 0 | 0 | 0 | 0
80 | TiO2 (nm) | 0 | 0 | 0 | 0 | 3 | 0 | 1.5 | 0 | 1 | 1.5 | 1 | 0 | 0 | 0 | 1 | 0.5 | 2 | 1.5 | 2.5
| Total Thickness | 3 | 3 | 3 | 3 | 3 | 3 | 3 | 3 | 3 | 3 | 3 | 3 | 3 | 3 | 3 | 3 | 3 | 3 | 3
| XA | 1 | 0 | 0 | 0 | 0 | 1 | 0.5 | 0.3333333 | 0.3333333 | 0.3333333 | 0.3333333 | 0.1666667 | 0.1666667 | 0 | 0 | 0 | 0 | 0 | 0
| XB | 0 | 1 | 0 | 0 | 0 | 0 | 0 | 0.3333333 | 0.3333333 | 0.1666667 | 0 | 0.1666667 | 0 | 0.1666667 | 0.3333333 | 0.1666667 | 0.1666667 | 0 | 0
| XC | 0 | 0 | 1 | 0 | 0 | 0 | 0 | 0.3333333 | 0 | 0 | 0.3333333 | 0.6666667 | 0.8333333 | 0.8333333 | 0.3333333 | 0.6666667 | 0.1666667 | 0.5 | 0.1666667
| XD | 0 | 0 | 0 | 1 | 0 | 0 | 0 | 0 | 0 | 0 | 0 | 0 | 0 | 0 | 0 | 0 | 0 | 0 | 0
| XE | 0 | 0 | 0 | 0 | 1 | 0 | 0.5 | 0 | 0.3333333 | 0.5 | 0.3333333 | 0 | 0 | 0 | 0.3333333 | 0.1666667 | 0.6666667 | 0.5 | 0.8333333
[9 empty] | 0.6666667 | 0.6666667 | 0.5 | 0.6666667 | 0.3333333 |  |  | 0.6666667 | 0.8333333 | 0.3333333
[9 empty] | 0.3333333 | 0.3333333 | 0.5 | 0.3333333 | 0.6666667 |  |  | 0.3333333 | 0.1666667 | 0.6666667
| f1 | [7 empty] | 0.5 | 0.5 | 0.6666667 | 0.5 | 0.5 |  |  | 0.5 | 0.2 | 0.5
| f2 | [7 empty] | 0.6666667 | 0.6666667 | 0.5 | 0.6666667 | 0.3333333 |  |  | 0.6666667 | 0.8333333 | 0.3333333
| Kappa 12 | 3.9 | 12 | 22 | 30 | 80 | 3.9
| Keff | [6 empty] | 34.78089 | 1.176529 |  |  |  |  | 18.08969 | 20.09249 |  |  |  | 47.01422 | 67.89565

## No.1
Equivalent Kappa | 3.35 | 9.9 | 20.43 | 24.48 | 77.09
DIBL w/ single dielectric | 19.3 | 13.13 | 8.87 | 7.57 | 5.04
Equivalent Kappa | 3.35 | 4.259 | 9.4 | 9.57 | 10.57 | 12.3 | 14.16 | 14.55 | 16.388 | 18.982 | 19.28 | 27.017 | 33.87 | 52.93 | 77.09
DIBL w/ FGM | 19.3 | 15.22 | 12.52 | 9.3 | 9.48 | 8.7 | 8.43 | 9.83 | 8.87 | 9.74 | 12.7 | 6.17 | 6.43 | 5.48 | 5.04
| Equivalent Kappa | DIBL w/ single dielectric |  | Equivalent Kappa | DIBL w/ FGM
| 3.35 | 19.3 |  | 3.35 | 19.3
| 9.9 | 13.13 |  | 4.259 | 15.22
| 20.43 | 8.87 |  | 9.4 | 12.52
| 24.48 | 7.57 |  | 9.57 | 9.3
| 77.09 | 5.04 |  | 10.57 | 9.48
|  |  |  | 12.3 | 8.7
|  |  |  | 14.16 | 8.43
|  |  |  | 14.55 | 9.83
|  |  |  | 16.388 | 8.87
|  |  |  | 18.982 | 9.74
|  |  |  | 19.28 | 12.7
|  |  |  | 27.017 | 6.17
|  |  |  | 33.87 | 6.43
|  |  |  | 52.93 | 5.48
|  |  |  | 77.09 | 5.04
[8 empty] | FGM | 0 | A | B | C | D | E | F | G | H | J | K | L | M | N
[9 empty] | 19.3 | 15.22 | 12.52 | 9.3 | 9.48 | 8.7 | 8.43 | 9.83 | 8.87 | 9.74 | 12.7 | 6.17 | 6.43 | 5.48 | 5.04
[8 empty] | SD | SiO2 | Al2O3 | HfO2 | La2O3 | TiO2
[9 empty] | 19.3 | 13.13 | 8.87 | 7.57 | 5.04
SiO2
Al2O3
A
B

## No.2
Equivalent Kappa | 3.35 | 9.9 | 20.43 | 24.48 | 77.09
IOFF single dielectric | 3.549910014e-14 | 4.275633301e-16 | 7.484394004e-16 | 1.499924824e-15 | 1.483032294e-14
Equivalent Kappa | 3.35 | 4.259 | 9.4 | 9.57 | 10.57 | 12.3 | 14.16 | 14.55 | 16.388 | 18.982 | 19.28 | 27.017 | 33.87 | 52.93 | 77.09
IOFF FGM | 3.549910014e-14 | 3.280341876e-16 | 3.716788569e-17 | 2.234213289e-17 | 1.931287143e-16 | 1.011963044e-15 | 1.353597815e-16 | 7.477623085e-16 | 1.253110365e-15 | 2.283911008e-16 | 4.714418187e-17 | 4.292078024e-15 | 3.98138402e-15 | 3.336325152e-15 | 1.483032294e-14
| Equivalent Kappa | IOFF w/ single dielectric |  | Equivalent Kappa | IOFF w/ FGM
| 3.35 | 3.549910014e-14 |  | 3.35 | 3.549910014e-14
| 9.9 | 4.275633301e-16 |  | 4.259 | 3.280341876e-16 | A
| 20.43 | 7.484394004e-16 |  | 9.4 | 3.716788569e-17 | B
| 24.48 | 1.499924824e-15 |  | 9.57 | 2.234213289e-17 | C
| 77.09 | 1.483032294e-14 |  | 10.57 | 1.931287143e-16 | D
|  |  |  | 12.3 | 1.011963044e-15 | E
|  |  |  | 14.16 | 1.353597815e-16 | F
|  |  |  | 14.55 | 7.477623085e-16 | G
|  |  |  | 16.388 | 1.253110365e-15 | H
|  |  |  | 18.982 | 2.283911008e-16 | J
|  |  |  | 19.28 | 4.714418187e-17 | K
|  |  |  | 27.017 | 4.292078024e-15 | L
|  |  |  | 33.87 | 3.98138402e-15 | M
|  |  |  | 52.93 | 3.336325152e-15 | N
|  |  |  | 77.09 | 1.483032294e-14
[8 empty] | FGM | 0 | A | B | C | D | E | F | G | H | J | K | L | M | N
[9 empty] | 19.3 | 15.22 | 12.52 | 9.3 | 9.48 | 8.7 | 8.43 | 9.83 | 8.87 | 9.74 | 12.7 | 6.17 | 6.43 | 5.48 | 5.04
[8 empty] | SD | SiO2 | Al2O3 | HfO2 | La2O3 | TiO2
[9 empty] | 19.3 | 13.13 | 8.87 | 7.57 | 5.04
SiO2
Al2O3
A
B

## No.3
Equivalent Kappa | 3.35 | 9.9 | 20.43 | 24.48 | 77.09
SS w/ single dielectric | 89.6 | 87.8 | 82.5 | 81.8 | 76.2
Equivalent Kappa | 3.35 | 4.259 | 9.4 | 9.57 | 10.57 | 12.3 | 14.16 | 14.55 | 16.388 | 18.982 | 19.28 | 27.017 | 33.87 | 52.93 | 77.09
SS w/ FGM | 89.6 | 82.6 | 78.9 | 81.1 | 76.8 | 80.3 | 81.7 | 82 | 79 | 76.2 | 77.1 | 79.8 | 78.3 | 77 | 76.2
| Equivalent Kappa | SS w/ single dielectric |  | Equivalent Kappa | SS w/ FGM
| 3.35 | 89.6 |  | 3.35 | 89.6
| 9.9 | 87.8 |  | 4.259 | 82.6
| 20.43 | 82.5 |  | 9.4 | 78.9
| 24.48 | 81.8 |  | 9.57 | 81.1
| 77.09 | 76.2 |  | 10.57 | 76.8
|  |  |  | 12.3 | 80.3
|  |  |  | 14.16 | 81.7
|  |  |  | 14.55 | 82
|  |  |  | 16.388 | 79
|  |  |  | 18.982 | 76.2
|  |  |  | 19.28 | 77.1
|  |  |  | 27.017 | 79.8
|  |  |  | 33.87 | 78.3
|  |  |  | 52.93 | 77
|  |  |  | 77.09 | 76.2
[8 empty] | FGM | 0 | A | B | C | D | E | F | G | H | J | K | L | M | N
[9 empty] | 19.3 | 15.22 | 12.52 | 9.3 | 9.48 | 8.7 | 8.43 | 9.83 | 8.87 | 9.74 | 12.7 | 6.17 | 6.43 | 5.48 | 5.04
[8 empty] | SD | SiO2 | Al2O3 | HfO2 | La2O3 | TiO2
[9 empty] | 19.3 | 13.13 | 8.87 | 7.57 | 5.04
SiO2
Al2O3
A
B

## No.4
Equivalent Kappa | 3.35 | 9.9 | 20.43 | 24.48 | 77.09
ION w/ single dielectric | 2.004523551e-05 | 1.870040223e-05 | 1.171309598e-05 | 1.423963863e-05 | 1.372821104e-05
Equivalent Kappa | 3.35 | 4.259 | 9.4 | 9.57 | 10.57 | 12.3 | 14.16 | 14.55 | 16.388 | 18.982 | 19.28 | 27.017 | 33.87 | 52.93 | 77.09
ION w/ FGM | 2.004523551e-05 | 1.907189942e-05 | 1.085889421e-05 | 1.632321543e-05 | 1.786813879e-05 | 1.561960389e-05 | 1.883513069e-05 | 1.425507866e-05 | 1.231310583e-05 | 1.793158023e-05 | 1.926815839e-05 | 1.419716319e-05 | 1.590327458e-05 | 1.473558266e-05 | 1.372821104e-05
| Equivalent Kappa | ION w/ single dielectric |  | Equivalent Kappa | ION w/ FGM
| 3.35 | 2.004523551e-05 |  | 3.35 | 2.004523551e-05
| 9.9 | 1.870040223e-05 |  | 4.259 | 1.907189942e-05
| 20.43 | 1.171309598e-05 |  | 9.4 | 1.085889421e-05
| 24.48 | 1.423963863e-05 |  | 9.57 | 1.632321543e-05
| 77.09 | 1.372821104e-05 |  | 10.57 | 1.786813879e-05
|  |  |  | 12.3 | 1.561960389e-05
|  |  |  | 14.16 | 1.883513069e-05
|  |  |  | 14.55 | 1.425507866e-05
|  |  |  | 16.388 | 1.231310583e-05
|  |  |  | 18.982 | 1.793158023e-05
|  |  |  | 19.28 | 1.926815839e-05
|  |  |  | 27.017 | 1.419716319e-05
|  |  |  | 33.87 | 1.590327458e-05
|  |  |  | 52.93 | 1.473558266e-05
|  |  |  | 77.09 | 1.372821104e-05
[8 empty] | FGM | 0 | A | B | C | D | E | F | G | H | J | K | L | M | N
[9 empty] | 19.3 | 15.22 | 12.52 | 9.3 | 9.48 | 8.7 | 8.43 | 9.83 | 8.87 | 9.74 | 12.7 | 6.17 | 6.43 | 5.48 | 5.04
[8 empty] | SD | SiO2 | Al2O3 | HfO2 | La2O3 | TiO2
[9 empty] | 19.3 | 13.13 | 8.87 | 7.57 | 5.04
SiO2
Al2O3
A
B

## No.5
Equivalent Kappa | 3.35 | 9.9 | 20.43 | 24.48 | 77.09
ION/IOFF w/ single dielectric | 564668800 | 43737150000 | 15650025872.2 | 9493568212.3 | 925685239.3
Equivalent Kappa | 3.35 | 4.259 | 9.4 | 9.57 | 10.57 | 12.3 | 14.16 | 14.55 | 16.388 | 18.982 | 19.28 | 27.017 | 33.87 | 52.93 | 77.09
ION/IOFF w/ FGM | 564668834.7 | 58139974859.1 | 292157974778.8 | 730602378491.2 | 92519327614.0 | 15434954846.0 | 139148648743.9 | 19063649635.7 | 9826034620.7 | 78512604769.6 | 408707026524.1 | 3307759810.2 | 3994408602.7 | 4416710598.8 | 925685239.3
| Equivalent Kappa | ION/IOFF w/ single dielectric |  | Equivalent Kappa | ION/IOFF w/ FGM
| 3.35 | 564668800 |  | 3.35 | 564668834.7
| 9.9 | 43737150000 |  | 4.259 | 58139974859.1
| 20.43 | 15650025872.2 |  | 9.4 | 292157974778.8
| 24.48 | 9493568212.3 |  | 9.57 | 730602378491.2
| 77.09 | 925685239.3 |  | 10.57 | 92519327614.0
|  |  |  | 12.3 | 15434954846.0
|  |  |  | 14.16 | 139148648743.9
|  |  |  | 14.55 | 19063649635.7
|  |  |  | 16.388 | 9826034620.7
|  |  |  | 18.982 | 78512604769.6
|  |  |  | 19.28 | 408707026524.1
|  |  |  | 27.017 | 3307759810.2
|  |  |  | 33.87 | 3994408602.7
|  |  |  | 52.93 | 4416710598.8
|  |  |  | 77.09 | 925685239.3
[8 empty] | FGM | 0 | A | B | C | D | E | F | G | H | J | K | L | M | N
[9 empty] | 19.3 | 15.22 | 12.52 | 9.3 | 9.48 | 8.7 | 8.43 | 9.83 | 8.87 | 9.74 | 12.7 | 6.17 | 6.43 | 5.48 | 5.04
[8 empty] | SD | SiO2 | Al2O3 | HfO2 | La2O3 | TiO2
[9 empty] | 19.3 | 13.13 | 8.87 | 7.57 | 5.04
SiO2
Al2O3
A
B

## No.6
Equivalent Kappa | 3.35 | 9.9 | 20.43 | 24.48 | 77.09
VTH (V) w/ single dielectric | 0.5318 | 0.7516 | 0.8673 | 0.8853 | 0.9421
Equivalent Kappa | 3.35 | 4.259 | 9.4 | 9.57 | 10.57 | 12.3 | 14.16 | 14.55 | 16.388 | 18.982 | 19.28 | 27.017 | 33.87 | 52.93 | 77.09
VTH (V) w/ FGM | 0.5318 | 0.7012 | 0.7312 | 0.7817 | 0.7688 | 0.858 | 0.8001 | 0.8447 | 0.8497 | 0.7631 | 0.7252 | 0.9027 | 0.8952 | 0.9279 | 0.9421
| Equivalent Kappa | VTH (V) w/ single dielectric |  | Equivalent Kappa | VTH (V) w/ FGM
| 3.35 | 0.5318 |  | 3.35 | 0.5318
| 9.9 | 0.7516 |  | 4.259 | 0.7012
| 20.43 | 0.8673 |  | 9.4 | 0.7312
| 24.48 | 0.8853 |  | 9.57 | 0.7817
| 77.09 | 0.9421 |  | 10.57 | 0.7688
|  |  |  | 12.3 | 0.858
|  |  |  | 14.16 | 0.8001
|  |  |  | 14.55 | 0.8447
|  |  |  | 16.388 | 0.8497
|  |  |  | 18.982 | 0.7631
|  |  |  | 19.28 | 0.7252
|  |  |  | 27.017 | 0.9027
|  |  |  | 33.87 | 0.8952
|  |  |  | 52.93 | 0.9279
|  |  |  | 77.09 | 0.9421
[8 empty] | FGM | 0 | A | B | C | D | E | F | G | H | J | K | L | M | N
[9 empty] | 19.3 | 15.22 | 12.52 | 9.3 | 9.48 | 8.7 | 8.43 | 9.83 | 8.87 | 9.74 | 12.7 | 6.17 | 6.43 | 5.48 | 5.04
[8 empty] | SD | SiO2 | Al2O3 | HfO2 | La2O3 | TiO2
[9 empty] | 19.3 | 13.13 | 8.87 | 7.57 | 5.04
SiO2
Al2O3
A
B

## No.7
Equivalent Kappa | 3.35 | 9.9 | 20.43 | 24.48 | 77.09
Ig Leakage current w/ single dielectric @Vg=0.75V | 1e-09 | 4e-11 | 8e-12 | 5e-12 | 9e-13
Equivalent Kappa | 3.35 | 4.259 | 9.4 | 9.57 | 10.57 | 12.3 | 14.16 | 14.55 | 16.388 | 18.982 | 19.28 | 27.017 | 33.87 | 52.93 | 77.09
Ig Leakage current w/ single dielectric @Vg=0.75V | 1e-09 | 5.4e-11 | 1.7e-11 | 5e-12 | 6e-12 | 1.2e-12 | 2.5e-12 | 1e-12 | 1.7e-12 | 5.5e-12 | 1.7e-11 | 9e-13 | 5e-13 | 1.5e-13 | 9e-13
| Equivalent Kappa | Ig Leakage current w/ single dielectric @Vg=0.75V |  | Equivalent Kappa | Ig Leakage current w/ FGM @Vg=0.75V
| 3.35 | 1e-09 |  | 3.35 | 1e-09
| 9.9 | 4e-11 |  | 4.259 | 5.4e-11
| 20.43 | 8e-12 |  | 9.4 | 1.7e-11
| 24.48 | 5e-12 |  | 9.57 | 5e-12
| 77.09 | 9e-13 |  | 10.57 | 6e-12
|  |  |  | 12.3 | 1.2e-12
|  |  |  | 14.16 | 2.5e-12
|  |  |  | 14.55 | 1e-12
|  |  |  | 16.388 | 1.7e-12
|  |  |  | 18.982 | 5.5e-12
|  |  |  | 19.28 | 1.7e-11
|  |  |  | 27.017 | 9e-13
|  |  |  | 33.87 | 5e-13
|  |  |  | 52.93 | 1.5e-13
|  |  |  | 77.09 | 9e-13
[8 empty] | FGM | 0 | A | B | C | D | E | F | G | H | J | K | L | M | N
[9 empty] | 19.3 | 15.22 | 12.52 | 9.3 | 9.48 | 8.7 | 8.43 | 9.83 | 8.87 | 9.74 | 12.7 | 6.17 | 6.43 | 5.48 | 5.04
[8 empty] | SD | SiO2 | Al2O3 | HfO2 | La2O3 | TiO2
[9 empty] | 19.3 | 13.13 | 8.87 | 7.57 | 5.04
SiO2
Al2O3
A
B

## FinFET_v98C_FOM_NORMALIZED
[5 empty] | STR FILENAME | ok | ok | ok | ok | ok |  | ok | ok | ok | ok | ok | ok | ok | ok | ok | ok | ok | ok | ok
Max Id (A) w/ Single Dielectric |  | Imax / Idleakage | input file for ATLAS |  | Kappa | 3.9 | 12 | 22 | 30 | 80 | 3.9 | [13 empty] | 80
[6 empty] | SiO2 | Al2O3 | HfO2 | La2O3 | TiO2 | 0 | A | B | C | D | E | F | G | H | J | K | L | M | N
|  |  | t1 |  | SiO2 (nm) | 3 | 0 | 0 | 0 | 0 | 3 | 1 | 1 | 0.5 | 1 | 0 | 0.5 | 0 | 0 | 1 | 1.5 | 0 | 0 | 0 | 0 |  |  |  |  | 0
|  |  | t2 |  | Al2O3 (nm) | 0 | 3 | 0 | 0 | 0 | 0 | 1 | 1 | 0.5 | 0 | 0.5 | 0 | 0.5 | 1 | 0.5 | 0 | 0 | 0.5 | 0 | 0 |  |  |  |  | 1
[5 empty] | HfO2 (nm) | 0 | 0 | 3 | 0 | 0 | 0 | 1 | 0 | 2 | 1 | 2 | 2.5 | 2.5 | 1 | 0 | 0 | 1.5 | 0.5 | 0.5 | 0 |  |  |  |  | 1
[5 empty] | La2O3 (nm) | 0 | 0 | 0 | 3 | 0 | 0 | 0 | 0 | 0 | 0 | 0 | 0 | 0 | 0 | 0 | 0 | 0 | 0 | 0 | 0
|  |  | t3 |  | TiO2 (nm) | 0 | 0 | 0 | 0 | 3 | 0 | 0 | 1 | 0 | 1 | 0.5 | 0 | 0 | 1 | 1.5 | 1.5 | 1.5 | 2 | 2.5 | 3 |  |  |  |  | 1
|  |  | tox |  | Total Thickness | 3 | 3 | 3 | 3 | 3 | 3 | 3 | 3 | 3 | 3 | 3 | 3 | 3 | 3 | 3 | 3 | 3 | 3 | 3 | 3 |  |  |  |  | 3
|  |  |  | Series Conn |  | 3.9 | 12 | 25 | 30 | 95 | 3.9 | 7.900068 | 8.564824 | 12.00616 | 9.774006 | 23.63511 | 13.14607 | 21.17647 | 22.41153 | 9.558207 | 7.492417 | 39.58333 | 36.26723 | 64.77273 | 95
|  |  |  | Maxwell Garnet | KEFF | [6 empty] | 4.259 | 9.39 | 9.57 | 10.57 | 12.3 | 14.16 | 14.55 | 16.388 | 18.982 | 19.28 | 27.017 | 33.87 | 52.93
[5 empty] | Equivalent Bandgap | 9 | 8.2 | 5.2 | 5.2 | 3.5 | 9 | 7.466667 | 6.9 | 6.333333 | 5.9 | 5.416667 | 5.833333 | 5.7 | 5.633333 | 6.116667 | 6.25 | 4.35 | 4.566667 | 3.783333 | 3.5 | 003_Box_Sapphier | 003_Box_SiO2 | 003_Box_TiO2 | Box-Sio2-TiO2 | 111_BOX_Sapphire | FGM-Sapphire | 111_FGM-Sapphire | FGM-HfO2 | FGM-HfO2 | FGM-TiO2 | FGM-TiO2
Material | Bandgap | Kappa |  |  | Equivalent Kappa | 3.35 | 9.9 | 20.43 | 24.48 | 77.09 | 3.35 | 4.259 | 9.4 | 9.57 | 10.57 | 12.3 | 14.16 | 14.55 | 16.388 | 18.982 | 19.28 | 27.017 | 33.87 | 52.93 | 77.09 | 80 | 80 | 80
|  |  |  | SERIAL KAPPA CALCULATION | component1 = e2.e3.t1/tox | 2375 | 0 | 0 | 0 | 0 | 2375 | 100 | 380 | 50 | 791.6667 | 395.8333 | 50 | 0 | 791.6667 | 380 | 1187.5 | 0 | 395.8333 | 0 | 0
[5 empty] | component2 = e1.e3.t2/tox | 0 | 370.5 | 370.5 | 370.5 | 0 | 0 | 32.5 | 123.5 | 16.25 | 123.5 | 760 | 0 | 16.25 | 380 | 61.75 | 0 | 185.25 | 190 | 61.75 | 0
[5 empty] | component1 = e1.e2.t3/tox | 0 | 0 | 0 | 0 | 97.5 | 0 | 15.6 | 15.6 | 31.2 | 32.5 | 50 | 39 | 39 | 100 | 23.4 | 48.75 | 48.75 | 200 | 81.25 | 300 | MIN | MAX | COMPARE W MIN | COMPARE W MAX
SiO2 | 9 | 3.9 | e1 | VTH w/ FGM | VTH w/ single dielectric | 0.5318 | 0.7516 | 0.8673 | 0.8853 | 0.9421 | 0.5318 | 0.7012 | 0.7312 | 0.7817 | 0.7688 | 0.858 | 0.8001 | 0.8447 | 0.8497 | 0.7631 | 0.7252 | 0.9027 | 0.8952 | 0.9279 | 0.9421 | 0.7012 | 0.9421 | -19.15% | 8.624%
Si3N4 | 4.6 | 7.5 |  | SS w/ FGM | SS w/ single dielectric | 89.6 | 87.8 | 82.5 | 81.8 | 76.2 | 89.6 | 82.6 | 78.9 | 81.1 | 76.8 | 80.3 | 81.7 | 82 | 79 | 76.2 | 77.1 | 79.8 | 78.3 | 77 | 76.2 | 76.2 | 89.6 | -7.636% | 10231%
HfSiO4 |  | 12 |  |  | SS_7 | 89.5 | 88.1 | 82.8 | 82.1 | 75 | 89.5 | 82.7 | -1099.8 | 81.4 | 76.9 | 80.7 | 81.9 | 82.4 | 79.3 | 76.3 | 77.3 | 80 | 78.4 | 76.2 | 75 | -1099.8 | 89.5 | -1329% | 10219%
Sapphire | 8.2 | 12 | e2 | DIBL w/ FGM | DIBL w/ single dielectric | 19.3 | 13.13 | 8.87 | 7.57 | 5.04 | 19.3 | 15.22 | 12.52 | 9.3 | 9.48 | 8.7 | 8.43 | 9.83 | 8.87 | 9.74 | 12.7 | 6.17 | 6.43 | 5.48 | 5.04 | 5.04 | 19.3 | -43.18% | 2125% | [6 empty] | %8,2 better DIBL
HfO2 | 5.2 | 25 |  |  | Id_00 (@Vgs=0.2) | 1e-11 | 1e-13 | 1e-14 | 1e-14 | 1e-14 | 1e-11 | 1e-13 | 1e-13 | 1e-14 | 1e-14 | 1e-14 | 1e-14 | 1e-14 | 1e-14 | 1e-14 | 1e-13 | 1e-15 | 1e-15 | 1e-15 | 1e-14 | 1e-15 | 1e-11 | -90% | -100%
La2O3 | 5.6 | 30 |  |  | Id_Th(@Vgs=Vth) | 1e-07 | 1e-07 | 1e-07 | 1e-07 | 1e-07 | 1e-07 | 1e-07 | 1e-07 | 1e-07 | 1e-07 | 1e-07 | 1e-07 | 1e-07 | 1e-07 | 1e-07 | 1e-07 | 1e-07 | 1e-07 | 1e-07 | 1e-07 | 1e-07 | 1e-07 | 0% | -100%
TiO2 | 3.5 | 95 | e3 |  | ION/IOFF | 10000 | 1000000 | 10000000 | 10000000 | 10000000 | 10000 | 1000000 | 1000000 | 10000000 | 10000000 | 10000000 | 10000000 | 10000000 | 10000000 | 10000000 | 1000000 | 100000000 | 100000000 | 100000000 | 10000000 | 10000 | 100000000 | -99.9% | 9
|  |  |  | IOFF w/ FGM | IOFF w/ single dielectric | 3.549910014e-14 | 4.275633301e-16 | 7.484394004e-16 | 1.499924824e-15 | 1.483032294e-14 | 3.549910014e-14 | 3.280341876e-16 | 3.716788569e-17 | 2.234213289e-17 | 1.931287143e-16 | 1.011963044e-15 | 1.353597815e-16 | 7.477623085e-16 | 1.253110365e-15 | 2.283911008e-16 | 4.714418187e-17 | 4.292078024e-15 | 3.98138402e-15 | 3.336325152e-15 | 1.483032294e-14 | 2.234213289e-17 | 4.292078024e-15 | -0.9701484 | 4.734703
|  |  |  | ION w/ FGM | ION w/ single dielectric | 2.004523551e-05 | 1.870040223e-05 | 1.171309598e-05 | 1.423963863e-05 | 1.372821104e-05 | 2.004523551e-05 | 1.907189942e-05 | 1.085889421e-05 | 1.632321543e-05 | 1.786813879e-05 | 1.561960389e-05 | 1.883513069e-05 | 1.425507866e-05 | 1.231310583e-05 | 1.793158023e-05 | 1.926815839e-05 | 1.419716319e-05 | 1.590327458e-05 | 1.473558266e-05 | 1.372821104e-05 | 1.085889421e-05 | 2.004523551e-05 | -7.293% | 62.83% | [6 empty] | %80 better ION
|  |  |  | ION/IOFF w/ FGM | ION/IOFF w/ single dielectric | 564668800 | 43737150000 | 15650025872.2 | 9493568212.3 | 925685239.3 | 564668834.7 | 58139974859.1 | 292157974778.8 | 730602378491.2 | 92519327614.0 | 15434954846.0 | 139148648743.9 | 19063649635.7 | 9826034620.7 | 78512604769.6 | 408707026524.1 | 3307759810.2 | 3994408602.7 | 4416710598.8 | 925685239.3 | 564668800 | 730602378491.2 | 3.608% | 4568%
|  |  |  | Ig Leakage current w/ FGMs @Vg=0.75V | Ig Leakage current w/ single dielectric @Vg=0.75V | 1e-09 | 4e-11 | 8e-12 | 5e-12 | 9e-13 | 1e-09 | 5.4e-11 | 1.7e-11 | 5e-12 | 6e-12 | 1.2e-12 | 2.5e-12 | 1e-12 | 1.7e-12 | 5.5e-12 | 1.7e-11 | 9e-13 | 5e-13 | 1.5e-13 | 9e-13 | 1.5e-13 | 1e-09 | 53.33333 | -100%
[5 empty] | FGM # | SiO2 | Al2O3 | HfO2 | La2O3 | TiO2 |  | A | B | C | D | E | F | G | H | J | K | L | M | N |  |  | 0 |  | -100%
[13 empty] | No HfO2 | [6 empty] | No HfO2 | No HfO2
|  |  | 0.8673 |  | FGM STEP COUNT | [7 empty] | 3 | 3 | 3 | 3 | 2 |  | 3 | 3 | 2 | 2 | 3
|  |  | 82.5 |  | MATERIAL | SiO2 | Al2O3 | HfO2 | La2O3 | TiO2 | SiO2 | A | B | C | D | E | F | G | H | J | K | L | M | N | TiO2
[5 empty] | FGM_FOM | 9.504384 | 20.57593 | 33.37871 | 43.02952 | 76.00316 | 9.504384 | 19.98131 | 38.01577 | 70.22281 | 58.01234 | 45.5624 | 70.94643 | 38.379 | 41.6474 | 56.10522 | 40.25182 | 65.87471 | 69.25707 | 99.99972 | 76.00316
8.87
1e-16
|  |  | 1e-07 |  | MATERIAL | SiO2 | Al2O3 | HfO2 | La2O3 | TiO2 | A | B | D | C | H | B | D |  | K | L | J | M | #REF!
|  |  | 1000000000 |  | FGM_FOM | 9.504384 | 20.57593 | 33.37871 | 43.02952 | 76.00316 | 19.98131 | 70.22281 | 58.01234 | 70.94643 | 41.6474 | 38.01577 | 45.5624 |  | 40.25182 | 65.87471 | 56.10522 | 69.25707 | #REF!
-7.484394004e-16
1.171309598e-05
|  |  | -15650030000 |  | MATERIAL | SiO2 | Al2O3 | HfO2 | La2O3 | TiO2 | A | B | C | D | E | F | D |  | H | K | J | L | M
[5 empty] | FGM_FOM | 1.365079 | 1.968295 | 8.306519 | 2.212436 | 8.555616 | 2.998997 | 2.254981 | 4.914994 | 7.924449 | 11.59221 | -0.09164061 | 10.56541 |  | 3.091435 | 5.302969 | -0.3330649 | 5.331223 | 8.799902
[5 empty] | Material | FOM_FET
[5 empty] | SiO2 | 9.504384 | [30 empty] | FGM # | SiO2 | Al2O3 | HfO2 | La2O3 | TiO2 | SiO22 | A | B | C | D | E | F | G | H | J | K | L | M | TiO23
[5 empty] | Al2O3 | 20.57593 | [30 empty] | Equivalent Kappa | 3.9 | 12 | 22 | 27 | 80 | 3.9 | 12.63333 | 17.31667 | 20.33333 | 30 | 31.96667 | 35.3 | 38 | 41.95 | 43.3 | 51 | 59 | 70.33333 | 80
[5 empty] | HfO2 | 33.37871 | [30 empty] | SiO2 (nm) | 3 | 0 | 0 | 0 | 0 | 3 | 1 | 0.5 | 0 | 0 | 1 | 1 | 0 | 1.5 | 1 | 0 | 0 | 0 | 0
[5 empty] | La2O3 | 43.02952 |  | 97.62765 | [28 empty] | Sapphire (nm) | 0 | 3 | 0 | 0 | 0 | 0 | 1 | 0.5 | 0.5 | 0.5 | 1 | 0 | 1 | 0 | 0.5 | 0 | 0.5 | 0 | 0
[5 empty] | TiO2 | 76.00316 | [30 empty] | HfO2 (nm) | 0 | 0 | 3 | 0 | 0 | 0 | 1 | 2 | 2.5 | 2 | 0 | 1 | 1 | 0 | 0 | 1.5 | 0.5 | 0.5 | 0
[5 empty] | FGM-A | 19.98131 | [30 empty] | La2O3 (nm) | 0 | 0 | 0 | 3 | 0 | 0 | 0 | 0 | 0 | 0 | 0 | 0 | 0 | 0 | 0 | 0 | 0 | 0 | 0
[5 empty] | FGM-B | 70.22281 | [30 empty] | TiO2 (nm) | 0 | 0 | 0 | 0 | 3 | 0 | 0 | 0 | 0 | 0.5 | 1 | 1 | 1 | 1.5 | 1.5 | 1.5 | 2 | 2.5 | 3
[5 empty] | FGM-C | 70.94643 | [30 empty] | Total Thickness (nm) | 3 | 3 | 3 | 3 | 3 | 3 | 3 | 3 | 3 | 3 | 3 | 3 | 3 | 3 | 3 | 3 | 3 | 3 | 3
[5 empty] | FGM-D | 38.379
[5 empty] | FGM-E | 45.5624
[5 empty] | FGM-F | 38.01577 | [43 empty] | 0.8497
[5 empty] | FGM-G | 58.01234 | [43 empty] | 79
[5 empty] | FGM-H | 41.6474 | [43 empty] | 79.3
[5 empty] | FGM-J | 40.25182 | [43 empty] | 8.87
[5 empty] | FGM-K | 56.10522 | [43 empty] | 1e-16
[5 empty] | FGM-L | 65.87471 | [43 empty] | 1e-07
[5 empty] | FGM-M | 69.25707 | [43 empty] | 1000000000
[5 empty] | FGM-N | 99.99972 | [5 empty] | 1 | [37 empty] | 6.48e-18
1.23e-05
1890000000000
[5 empty] | Material | High-Frequency Dielectric Constant (ε(∞)) | Steady-State Dielectric Constant (ε₀)
[5 empty] | SiO2 | 1900-01-02 21:36 | ~3.9 - 4.5
[5 empty] | TiO2 | 5.8 (rutile phase), 7.0 (anatase phase) | ~85 (rutile phase), ~170 (anatase phase)
[5 empty] | La2O3 | 10 - 15 (range due to various sources) | ~27
[5 empty] | Al2O3 | 9.0 - 10.0 | ~8.0 - 10.0
[5 empty] | HfO2 | 22 - 25 | ~25
2
FGM-D, -G have better DIBL than HfO2
FGM-K, -L, -M have better ION/IOFF ratios than HfO2
FGM-E, -F, - G, - H, - J have lower Vth voltages than HfO2
FGM-K, -L, -M have lower IOFF values than HfO2
FGM-C, -D, -F, -G, -H have much higher ION values than HfO2
3
4
5
6
7